## léeme
PRONTUARIO DE PERFILES DE ACERO · MIRADAPROPIA
página | https://estructuras-elu.miradapropia.org/prontuario-perfiles/
revisado | 2026-10-15
perfiles | 105: IPE (18), HEA (24), HEB (24), UPN (16), tubo cuadrado (13), tubo circular (10)
dimensiones | UNE-EN 10365 (IPE, HEA, HEB, UPN); tubos: UNE-EN 10219-2 (conformado en frío) y UNE-EN 10210-2 (laminado en caliente)
f_y | el de la calidad con el espesor mayor del perfil, CTE DB SE-A tabla 4.1
γ_M0 = γ_M1 | 1.05
clase n · clase m | EC3 tabla 5.2: a compresión pura y a flexión simple según y
N_pl,Rd | A·f_y/γ_M0 (EC3 6.2.3), la de la sección bruta; a compresión, la resistencia de la sección solo en clase 1, 2 y 3 (6.2.4)
M_c,Rd | W_pl·f_y/γ_M0 en clase 1 y 2, W_el·f_y/γ_M0 en clase 3 (EC3 6.2.5); de la sección, sin vuelco
V_pl,Rd | A_v·f_y/(√3·γ_M0), A_v de EC3 6.2.6(3)
N_b,Rd | χ·A·f_y/γ_M1 con l_k = 3 m en los dos ejes (manda el débil) y la curva de EC3 tabla 6.2; en los UPN, el menor del pandeo por flexión y del de flexotorsión (EC3 6.3.1.4, con la curva del eje z): con 3 m manda la flexión según z en todos
UPN · y_s, y_M, I_t, I_w | del catálogo de ArcelorMittal: y_s, del dorso del alma al c.d.g.; y_M, del c.d.g. al centro de esfuerzos cortantes, por detrás del alma; I_t e I_w, inercia a torsión y módulo de alabeo
clase 4 | sin M_c,Rd ni N_b,Rd: piden la sección eficaz (EN 1993-1-5), que la herramienta no calcula; a compresión resiste A_eff·f_y/γ_M0, menos que N_pl,Rd
aviso | valores de prontuario para estudiar y predimensionar; para un proyecto, la ficha del fabricante y un técnico competente

## ipe
PERFILES IPE · GEOMETRÍA Y ESTÁTICA
perfil | h (mm) | b (mm) | t_w (mm) | t_f (mm) | r (mm) | A (cm²) | peso (kg/m) | I_y (cm⁴) | W_el,y (cm³) | W_pl,y (cm³) | i_y (cm) | I_z (cm⁴) | i_z (cm)
IPE 80 | 80 | 46 | 3.8 | 5.2 | 5 | 7.64 | 6 | 80.1 | 20 | 23.2 | 3.24 | 8.49 | 1.05
IPE 100 | 100 | 55 | 4.1 | 5.7 | 7 | 10.3 | 8.1 | 171 | 34.2 | 39.4 | 4.07 | 15.9 | 1.24
IPE 120 | 120 | 64 | 4.4 | 6.3 | 7 | 13.2 | 10.4 | 318 | 53 | 60.7 | 4.9 | 27.7 | 1.45
IPE 140 | 140 | 73 | 4.7 | 6.9 | 7 | 16.4 | 12.9 | 541 | 77.3 | 88.3 | 5.74 | 44.9 | 1.65
IPE 160 | 160 | 82 | 5 | 7.4 | 9 | 20.1 | 15.8 | 869 | 109 | 124 | 6.58 | 68.3 | 1.84
IPE 180 | 180 | 91 | 5.3 | 8 | 9 | 23.9 | 18.8 | 1317 | 146 | 166 | 7.42 | 101 | 2.05
IPE 200 | 200 | 100 | 5.6 | 8.5 | 12 | 28.5 | 22.4 | 1943 | 194 | 221 | 8.26 | 142 | 2.24
IPE 220 | 220 | 110 | 5.9 | 9.2 | 12 | 33.4 | 26.2 | 2772 | 252 | 285 | 9.11 | 205 | 2.48
IPE 240 | 240 | 120 | 6.2 | 9.8 | 15 | 39.1 | 30.7 | 3892 | 324 | 367 | 9.97 | 284 | 2.69
IPE 270 | 270 | 135 | 6.6 | 10.2 | 15 | 45.9 | 36 | 5790 | 429 | 484 | 11.23 | 420 | 3.02
IPE 300 | 300 | 150 | 7.1 | 10.7 | 15 | 53.8 | 42.2 | 8356 | 557 | 628 | 12.46 | 604 | 3.35
IPE 330 | 330 | 160 | 7.5 | 11.5 | 18 | 62.6 | 49.1 | 11770 | 713 | 804 | 13.71 | 788 | 3.55
IPE 360 | 360 | 170 | 8 | 12.7 | 18 | 72.7 | 57.1 | 16270 | 904 | 1019 | 14.95 | 1043 | 3.79
IPE 400 | 400 | 180 | 8.6 | 13.5 | 21 | 84.5 | 66.3 | 23130 | 1156 | 1307 | 16.55 | 1318 | 3.95
IPE 450 | 450 | 190 | 9.4 | 14.6 | 21 | 98.8 | 77.6 | 33740 | 1500 | 1702 | 18.48 | 1676 | 4.12
IPE 500 | 500 | 200 | 10.2 | 16 | 21 | 116 | 91.1 | 48200 | 1928 | 2194 | 20.43 | 2142 | 4.31
IPE 550 | 550 | 210 | 11.1 | 17.2 | 24 | 134 | 105.2 | 67120 | 2441 | 2787 | 22.35 | 2668 | 4.45
IPE 600 | 600 | 220 | 12 | 19 | 24 | 156 | 122.5 | 92080 | 3069 | 3512 | 24.3 | 3387 | 4.66
PERFILES IPE · RESISTENCIAS DE CÁLCULO (L_K = 3 M)
perfil | curva | S275 · f_y | S275 · clase n | S275 · clase m | S275 · N_pl,Rd (kN) | S275 · M_c,Rd (kN·m) | S275 · V_pl,Rd (kN) | S275 · N_b,Rd (kN) | S355 · f_y | S355 · clase n | S355 · clase m | S355 · N_pl,Rd (kN) | S355 · M_c,Rd (kN·m) | S355 · V_pl,Rd (kN) | S355 · N_b,Rd (kN) | calculadora S275 | calculadora S355
IPE 80 | b | 275 | 1 | 1 | 200.1 | 6.08 | 54 | 16.7 | 355 | 1 | 1 | 258.3 | 7.84 | 69.8 | 16.9 | https://estructuras-elu.miradapropia.org/acero-laminado/#v=6&a-profile=80&a-Myed=0&a-Ved=0&a-L=3&a-Lky=3&a-Lkz=3&a-Lb=3 | https://estructuras-elu.miradapropia.org/acero-laminado/#v=6&a-profile=80&a-Myed=0&a-Ved=0&a-L=3&a-Lky=3&a-Lkz=3&a-Lb=3&a-grade=355&a-fyk=355
IPE 100 | b | 275 | 1 | 1 | 269.8 | 10.32 | 76.5 | 30.8 | 355 | 1 | 1 | 348.2 | 13.32 | 98.8 | 31.3 | https://estructuras-elu.miradapropia.org/acero-laminado/#v=6&a-profile=100&a-Myed=0&a-Ved=0&a-L=3&a-Lky=3&a-Lkz=3&a-Lb=3 | https://estructuras-elu.miradapropia.org/acero-laminado/#v=6&a-profile=100&a-Myed=0&a-Ved=0&a-L=3&a-Lky=3&a-Lkz=3&a-Lb=3&a-grade=355&a-fyk=355
IPE 120 | b | 275 | 1 | 1 | 345.7 | 15.9 | 95.2 | 52.7 | 355 | 1 | 1 | 446.3 | 20.52 | 122.9 | 53.7 | https://estructuras-elu.miradapropia.org/acero-laminado/#v=6&a-profile=120&a-Myed=0&a-Ved=0&a-L=3&a-Lky=3&a-Lkz=3&a-Lb=3 | https://estructuras-elu.miradapropia.org/acero-laminado/#v=6&a-profile=120&a-Myed=0&a-Ved=0&a-L=3&a-Lky=3&a-Lkz=3&a-Lb=3&a-grade=355&a-fyk=355
IPE 140 | b | 275 | 1 | 1 | 429.5 | 23.13 | 115.2 | 82.8 | 355 | 1 | 1 | 554.5 | 29.85 | 148.7 | 84.8 | https://estructuras-elu.miradapropia.org/acero-laminado/#v=6&a-profile=140&a-Myed=0&a-Ved=0&a-L=3&a-Lky=3&a-Lkz=3&a-Lb=3 | https://estructuras-elu.miradapropia.org/acero-laminado/#v=6&a-profile=140&a-Myed=0&a-Ved=0&a-L=3&a-Lky=3&a-Lkz=3&a-Lb=3&a-grade=355&a-fyk=355
IPE 160 | b | 275 | 1 | 1 | 526.4 | 32.48 | 146.2 | 123.2 | 355 | 1 | 1 | 679.6 | 41.92 | 188.7 | 126.7 | https://estructuras-elu.miradapropia.org/acero-laminado/#v=6&a-profile=160&a-Myed=0&a-Ved=0&a-L=3&a-Lky=3&a-Lkz=3&a-Lb=3 | https://estructuras-elu.miradapropia.org/acero-laminado/#v=6&a-profile=160&a-Myed=0&a-Ved=0&a-L=3&a-Lky=3&a-Lkz=3&a-Lb=3&a-grade=355&a-fyk=355
IPE 180 | b | 275 | 1 | 1 | 626 | 43.48 | 169.4 | 176.5 | 355 | 2 | 1 | 808 | 56.12 | 218.7 | 182.7 | https://estructuras-elu.miradapropia.org/acero-laminado/#v=6&a-profile=180&a-Myed=0&a-Ved=0&a-L=3&a-Lky=3&a-Lkz=3&a-Lb=3 | https://estructuras-elu.miradapropia.org/acero-laminado/#v=6&a-profile=180&a-Myed=0&a-Ved=0&a-L=3&a-Lky=3&a-Lkz=3&a-Lb=3&a-grade=355&a-fyk=355
IPE 200 | b | 275 | 1 | 1 | 746.4 | 57.88 | 211.9 | 244 | 355 | 2 | 1 | 963.6 | 74.72 | 273.6 | 254.2 | https://estructuras-elu.miradapropia.org/acero-laminado/#v=6&a-profile=200&a-Myed=0&a-Ved=0&a-L=3&a-Lky=3&a-Lkz=3&a-Lb=3 | https://estructuras-elu.miradapropia.org/acero-laminado/#v=6&a-profile=200&a-Myed=0&a-Ved=0&a-L=3&a-Lky=3&a-Lkz=3&a-Lb=3&a-grade=355&a-fyk=355
IPE 220 | b | 275 | 1 | 1 | 874.8 | 74.64 | 240.6 | 336.3 | 355 | 2 | 1 | 1129.2 | 96.36 | 310.6 | 353.8 | https://estructuras-elu.miradapropia.org/acero-laminado/#v=6&a-profile=220&a-Myed=0&a-Ved=0&a-L=3&a-Lky=3&a-Lkz=3&a-Lb=3 | https://estructuras-elu.miradapropia.org/acero-laminado/#v=6&a-profile=220&a-Myed=0&a-Ved=0&a-L=3&a-Lky=3&a-Lkz=3&a-Lb=3&a-grade=355&a-fyk=355
IPE 240 | b | 275 | 2 | 1 | 1024 | 96.12 | 289.2 | 444.7 | 355 | 2 | 1 | 1322 | 124.08 | 373.4 | 472.5 | https://estructuras-elu.miradapropia.org/acero-laminado/#v=6&a-profile=240&a-Myed=0&a-Ved=0&a-L=3&a-Lky=3&a-Lkz=3&a-Lb=3 | https://estructuras-elu.miradapropia.org/acero-laminado/#v=6&a-profile=240&a-Myed=0&a-Ved=0&a-L=3&a-Lky=3&a-Lkz=3&a-Lb=3&a-grade=355&a-fyk=355
IPE 270 | b | 275 | 2 | 1 | 1202.1 | 126.76 | 334.1 | 612.1 | 355 | 3 | 1 | 1551.9 | 163.64 | 431.3 | 662.3 | https://estructuras-elu.miradapropia.org/acero-laminado/#v=6&a-profile=270&a-Myed=0&a-Ved=0&a-L=3&a-Lky=3&a-Lkz=3&a-Lb=3 | https://estructuras-elu.miradapropia.org/acero-laminado/#v=6&a-profile=270&a-Myed=0&a-Ved=0&a-L=3&a-Lky=3&a-Lkz=3&a-Lb=3&a-grade=355&a-fyk=355
IPE 300 | b | 275 | 2 | 1 | 1409 | 164.48 | 388.2 | 813.1 | 355 | 4 | 1 | 1819 | 212.32 | 501.1 | clase 4 | https://estructuras-elu.miradapropia.org/acero-laminado/#v=6&a-Myed=0&a-Ved=0&a-L=3&a-Lky=3&a-Lkz=3&a-Lb=3 | https://estructuras-elu.miradapropia.org/acero-laminado/#v=6&a-Myed=0&a-Ved=0&a-L=3&a-Lky=3&a-Lkz=3&a-Lb=3&a-grade=355&a-fyk=355
IPE 330 | b | 275 | 3 | 1 | 1639.5 | 210.57 | 465.8 | 1006.5 | 355 | 4 | 1 | 2116.5 | 271.83 | 601.3 | clase 4 | https://estructuras-elu.miradapropia.org/acero-laminado/#v=6&a-profile=330&a-Myed=0&a-Ved=0&a-L=3&a-Lky=3&a-Lkz=3&a-Lb=3 | https://estructuras-elu.miradapropia.org/acero-laminado/#v=6&a-profile=330&a-Myed=0&a-Ved=0&a-L=3&a-Lky=3&a-Lkz=3&a-Lb=3&a-grade=355&a-fyk=355
IPE 360 | b | 275 | 3 | 1 | 1904 | 266.88 | 530.9 | 1244.3 | 355 | 4 | 1 | 2458 | 344.52 | 685.3 | clase 4 | https://estructuras-elu.miradapropia.org/acero-laminado/#v=6&a-profile=360&a-Myed=0&a-Ved=0&a-L=3&a-Lky=3&a-Lkz=3&a-Lb=3 | https://estructuras-elu.miradapropia.org/acero-laminado/#v=6&a-profile=360&a-Myed=0&a-Ved=0&a-L=3&a-Lky=3&a-Lkz=3&a-Lb=3&a-grade=355&a-fyk=355
IPE 400 | b | 275 | 3 | 1 | 2213.1 | 342.31 | 646.1 | 1498.8 | 355 | 4 | 1 | 2856.9 | 441.89 | 834.1 | clase 4 | https://estructuras-elu.miradapropia.org/acero-laminado/#v=6&a-profile=400&a-Myed=0&a-Ved=0&a-L=3&a-Lky=3&a-Lkz=3&a-Lb=3 | https://estructuras-elu.miradapropia.org/acero-laminado/#v=6&a-profile=400&a-Myed=0&a-Ved=0&a-L=3&a-Lky=3&a-Lkz=3&a-Lb=3&a-grade=355&a-fyk=355
IPE 450 | b | 275 | 4 | 1 | 2587.6 | 445.76 | 768.5 | clase 4 | 355 | 4 | 1 | 3340.4 | 575.44 | 992.1 | clase 4 | https://estructuras-elu.miradapropia.org/acero-laminado/#v=6&a-profile=450&a-Myed=0&a-Ved=0&a-L=3&a-Lky=3&a-Lkz=3&a-Lb=3 | https://estructuras-elu.miradapropia.org/acero-laminado/#v=6&a-profile=450&a-Myed=0&a-Ved=0&a-L=3&a-Lky=3&a-Lkz=3&a-Lb=3&a-grade=355&a-fyk=355
IPE 500 | b | 275 | 4 | 1 | 3038.1 | 574.62 | 912.6 | clase 4 | 355 | 4 | 1 | 3921.9 | 741.78 | 1178.1 | clase 4 | https://estructuras-elu.miradapropia.org/acero-laminado/#v=6&a-profile=500&a-Myed=0&a-Ved=0&a-L=3&a-Lky=3&a-Lkz=3&a-Lb=3 | https://estructuras-elu.miradapropia.org/acero-laminado/#v=6&a-profile=500&a-Myed=0&a-Ved=0&a-L=3&a-Lky=3&a-Lkz=3&a-Lb=3&a-grade=355&a-fyk=355
IPE 550 | b | 265 | 4 | 1 | 3381.9 | 703.39 | 1048 | clase 4 | 345 | 4 | 1 | 4402.9 | 915.73 | 1364.4 | clase 4 | https://estructuras-elu.miradapropia.org/acero-laminado/#v=6&a-profile=550&a-Myed=0&a-Ved=0&a-L=3&a-Lky=3&a-Lkz=3&a-Lb=3 | https://estructuras-elu.miradapropia.org/acero-laminado/#v=6&a-profile=550&a-Myed=0&a-Ved=0&a-L=3&a-Lky=3&a-Lkz=3&a-Lb=3&a-grade=355&a-fyk=355
IPE 600 | b | 265 | 4 | 1 | 3937.1 | 886.36 | 1221.1 | clase 4 | 345 | 4 | 1 | 5125.7 | 1153.94 | 1589.7 | clase 4 | https://estructuras-elu.miradapropia.org/acero-laminado/#v=6&a-profile=600&a-Myed=0&a-Ved=0&a-L=3&a-Lky=3&a-Lkz=3&a-Lb=3 | https://estructuras-elu.miradapropia.org/acero-laminado/#v=6&a-profile=600&a-Myed=0&a-Ved=0&a-L=3&a-Lky=3&a-Lkz=3&a-Lb=3&a-grade=355&a-fyk=355

## hea
PERFILES HEA · GEOMETRÍA Y ESTÁTICA
perfil | h (mm) | b (mm) | t_w (mm) | t_f (mm) | r (mm) | A (cm²) | peso (kg/m) | I_y (cm⁴) | W_el,y (cm³) | W_pl,y (cm³) | i_y (cm) | I_z (cm⁴) | i_z (cm)
HEA 100 | 96 | 100 | 5 | 8 | 12 | 21.2 | 16.6 | 349 | 72.8 | 83 | 4.06 | 134 | 2.51
HEA 120 | 114 | 120 | 5 | 8 | 12 | 25.3 | 19.9 | 606 | 106 | 119 | 4.89 | 231 | 3.02
HEA 140 | 133 | 140 | 5.5 | 8.5 | 12 | 31.4 | 24.6 | 1033 | 155 | 173 | 5.73 | 389 | 3.52
HEA 160 | 152 | 160 | 6 | 9 | 15 | 38.8 | 30.5 | 1673 | 220 | 245 | 6.57 | 616 | 3.98
HEA 180 | 171 | 180 | 6 | 9.5 | 15 | 45.3 | 35.6 | 2510 | 294 | 325 | 7.45 | 925 | 4.52
HEA 200 | 190 | 200 | 6.5 | 10 | 18 | 53.8 | 42.2 | 3692 | 389 | 429 | 8.28 | 1336 | 4.98
HEA 220 | 210 | 220 | 7 | 11 | 18 | 64.3 | 50.5 | 5410 | 515 | 568 | 9.17 | 1955 | 5.51
HEA 240 | 230 | 240 | 7.5 | 12 | 21 | 76.8 | 60.3 | 7763 | 675 | 744 | 10.05 | 2769 | 6
HEA 260 | 250 | 260 | 7.5 | 12.5 | 24 | 86.8 | 68.1 | 10450 | 836 | 920 | 10.97 | 3668 | 6.5
HEA 280 | 270 | 280 | 8 | 13 | 24 | 97.3 | 76.4 | 13670 | 1013 | 1112 | 11.86 | 4763 | 7
HEA 300 | 290 | 300 | 8.5 | 14 | 27 | 112.5 | 88.3 | 18260 | 1260 | 1383 | 12.74 | 6310 | 7.49
HEA 320 | 310 | 300 | 9 | 15.5 | 27 | 124.4 | 97.7 | 22930 | 1479 | 1628 | 13.58 | 6985 | 7.49
HEA 340 | 330 | 300 | 9.5 | 16.5 | 27 | 133.5 | 104.8 | 27690 | 1678 | 1850 | 14.4 | 7436 | 7.46
HEA 360 | 350 | 300 | 10 | 17.5 | 27 | 142.8 | 112.1 | 33090 | 1891 | 2088 | 15.22 | 7887 | 7.43
HEA 400 | 390 | 300 | 11 | 19 | 27 | 159 | 124.8 | 45070 | 2311 | 2562 | 16.84 | 8564 | 7.34
HEA 450 | 440 | 300 | 11.5 | 21 | 27 | 178 | 139.7 | 63720 | 2896 | 3216 | 18.92 | 9465 | 7.29
HEA 500 | 490 | 300 | 12 | 23 | 27 | 197.5 | 155 | 86970 | 3550 | 3949 | 20.98 | 10370 | 7.24
HEA 550 | 540 | 300 | 12.5 | 24 | 27 | 211.8 | 166.3 | 111900 | 4146 | 4622 | 22.99 | 10820 | 7.15
HEA 600 | 590 | 300 | 13 | 25 | 27 | 226.5 | 177.8 | 141200 | 4787 | 5350 | 24.97 | 11270 | 7.05
HEA 650 | 640 | 300 | 13.5 | 26 | 27 | 241.6 | 189.7 | 175200 | 5474 | 6136 | 26.93 | 11720 | 6.97
HEA 700 | 690 | 300 | 14.5 | 27 | 27 | 260.5 | 204.5 | 215300 | 6241 | 7032 | 28.75 | 12180 | 6.84
HEA 800 | 790 | 300 | 15 | 28 | 30 | 285.8 | 224.4 | 303400 | 7682 | 8699 | 32.58 | 12640 | 6.65
HEA 900 | 890 | 300 | 16 | 30 | 30 | 320.5 | 251.6 | 422100 | 9484 | 10810 | 36.3 | 13550 | 6.5
HEA 1000 | 990 | 300 | 16.5 | 31 | 30 | 346.8 | 272.2 | 553800 | 11190 | 12820 | 39.97 | 14000 | 6.35
PERFILES HEA · RESISTENCIAS DE CÁLCULO (L_K = 3 M)
perfil | curva | S275 · f_y | S275 · clase n | S275 · clase m | S275 · N_pl,Rd (kN) | S275 · M_c,Rd (kN·m) | S275 · V_pl,Rd (kN) | S275 · N_b,Rd (kN) | S355 · f_y | S355 · clase n | S355 · clase m | S355 · N_pl,Rd (kN) | S355 · M_c,Rd (kN·m) | S355 · V_pl,Rd (kN) | S355 · N_b,Rd (kN) | calculadora S275 | calculadora S355
HEA 100 | c | 275 | 1 | 1 | 555.2 | 21.74 | 113.7 | 198.7 | 355 | 1 | 1 | 716.8 | 28.06 | 146.8 | 211.1 | https://estructuras-elu.miradapropia.org/acero-laminado/#v=6&a-family=HEA&a-profile=100&a-Myed=0&a-Ved=0&a-L=3&a-Lky=3&a-Lkz=3&a-Lb=3 | https://estructuras-elu.miradapropia.org/acero-laminado/#v=6&a-family=HEA&a-profile=100&a-Myed=0&a-Ved=0&a-L=3&a-Lky=3&a-Lkz=3&a-Lb=3&a-grade=355&a-fyk=355
HEA 120 | c | 275 | 1 | 1 | 662.6 | 31.17 | 127.3 | 305.6 | 355 | 1 | 1 | 855.4 | 40.23 | 164.4 | 332.5 | https://estructuras-elu.miradapropia.org/acero-laminado/#v=6&a-family=HEA&a-profile=120&a-Myed=0&a-Ved=0&a-L=3&a-Lky=3&a-Lkz=3&a-Lb=3 | https://estructuras-elu.miradapropia.org/acero-laminado/#v=6&a-family=HEA&a-profile=120&a-Myed=0&a-Ved=0&a-L=3&a-Lky=3&a-Lkz=3&a-Lb=3&a-grade=355&a-fyk=355
HEA 140 | c | 275 | 1 | 1 | 822.4 | 45.31 | 152.8 | 452.8 | 355 | 1 | 1 | 1061.6 | 58.49 | 197.3 | 505.4 | https://estructuras-elu.miradapropia.org/acero-laminado/#v=6&a-family=HEA&a-profile=140&a-Myed=0&a-Ved=0&a-L=3&a-Lky=3&a-Lkz=3&a-Lb=3 | https://estructuras-elu.miradapropia.org/acero-laminado/#v=6&a-family=HEA&a-profile=140&a-Myed=0&a-Ved=0&a-L=3&a-Lky=3&a-Lkz=3&a-Lb=3&a-grade=355&a-fyk=355
HEA 160 | c | 275 | 1 | 1 | 1016.2 | 64.17 | 200.2 | 629.4 | 355 | 1 | 1 | 1311.8 | 82.83 | 258.4 | 718.5 | https://estructuras-elu.miradapropia.org/acero-laminado/#v=6&a-family=HEA&a-profile=160&a-Myed=0&a-Ved=0&a-L=3&a-Lky=3&a-Lkz=3&a-Lb=3 | https://estructuras-elu.miradapropia.org/acero-laminado/#v=6&a-family=HEA&a-profile=160&a-Myed=0&a-Ved=0&a-L=3&a-Lky=3&a-Lkz=3&a-Lb=3&a-grade=355&a-fyk=355
HEA 180 | c | 275 | 1 | 1 | 1186.4 | 85.12 | 219.6 | 812 | 355 | 2 | 2 | 1531.6 | 109.88 | 283.4 | 948.3 | https://estructuras-elu.miradapropia.org/acero-laminado/#v=6&a-family=HEA&a-profile=180&a-Myed=0&a-Ved=0&a-L=3&a-Lky=3&a-Lkz=3&a-Lb=3 | https://estructuras-elu.miradapropia.org/acero-laminado/#v=6&a-family=HEA&a-profile=180&a-Myed=0&a-Ved=0&a-L=3&a-Lky=3&a-Lkz=3&a-Lb=3&a-grade=355&a-fyk=355
HEA 200 | c | 275 | 1 | 1 | 1409 | 112.36 | 272.9 | 1026.4 | 355 | 2 | 2 | 1819 | 145.04 | 352.3 | 1217.6 | https://estructuras-elu.miradapropia.org/acero-laminado/#v=6&a-family=HEA&a-Myed=0&a-Ved=0&a-L=3&a-Lky=3&a-Lkz=3&a-Lb=3 | https://estructuras-elu.miradapropia.org/acero-laminado/#v=6&a-family=HEA&a-Myed=0&a-Ved=0&a-L=3&a-Lky=3&a-Lkz=3&a-Lb=3&a-grade=355&a-fyk=355
HEA 220 | c | 275 | 1 | 1 | 1684 | 148.76 | 311.9 | 1295.2 | 355 | 2 | 2 | 2174 | 192.04 | 402.7 | 1558.4 | https://estructuras-elu.miradapropia.org/acero-laminado/#v=6&a-family=HEA&a-profile=220&a-Myed=0&a-Ved=0&a-L=3&a-Lky=3&a-Lkz=3&a-Lb=3 | https://estructuras-elu.miradapropia.org/acero-laminado/#v=6&a-family=HEA&a-profile=220&a-Myed=0&a-Ved=0&a-L=3&a-Lky=3&a-Lkz=3&a-Lb=3&a-grade=355&a-fyk=355
HEA 240 | c | 275 | 1 | 1 | 2011.4 | 194.86 | 380.1 | 1608.1 | 355 | 2 | 2 | 2596.6 | 251.54 | 490.7 | 1954.3 | https://estructuras-elu.miradapropia.org/acero-laminado/#v=6&a-family=HEA&a-profile=240&a-Myed=0&a-Ved=0&a-L=3&a-Lky=3&a-Lkz=3&a-Lb=3 | https://estructuras-elu.miradapropia.org/acero-laminado/#v=6&a-family=HEA&a-profile=240&a-Myed=0&a-Ved=0&a-L=3&a-Lky=3&a-Lkz=3&a-Lb=3&a-grade=355&a-fyk=355
HEA 260 | c | 275 | 1 | 1 | 2273.3 | 240.95 | 434.5 | 1875.7 | 355 | 3 | 3 | 2934.7 | 282.65 | 561 | 2297.7 | https://estructuras-elu.miradapropia.org/acero-laminado/#v=6&a-family=HEA&a-profile=260&a-Myed=0&a-Ved=0&a-L=3&a-Lky=3&a-Lkz=3&a-Lb=3 | https://estructuras-elu.miradapropia.org/acero-laminado/#v=6&a-family=HEA&a-profile=260&a-Myed=0&a-Ved=0&a-L=3&a-Lky=3&a-Lkz=3&a-Lb=3&a-grade=355&a-fyk=355
HEA 280 | c | 275 | 2 | 2 | 2548.3 | 291.24 | 480.5 | 2157.1 | 355 | 3 | 3 | 3289.7 | 342.49 | 620.3 | 2658.9 | https://estructuras-elu.miradapropia.org/acero-laminado/#v=6&a-family=HEA&a-profile=280&a-Myed=0&a-Ved=0&a-L=3&a-Lky=3&a-Lkz=3&a-Lb=3 | https://estructuras-elu.miradapropia.org/acero-laminado/#v=6&a-family=HEA&a-profile=280&a-Myed=0&a-Ved=0&a-L=3&a-Lky=3&a-Lkz=3&a-Lb=3&a-grade=355&a-fyk=355
HEA 300 | c | 275 | 2 | 2 | 2946.4 | 362.21 | 563.3 | 2546.6 | 355 | 3 | 3 | 3803.6 | 426 | 727.1 | 3154.4 | https://estructuras-elu.miradapropia.org/acero-laminado/#v=6&a-family=HEA&a-profile=300&a-Myed=0&a-Ved=0&a-L=3&a-Lky=3&a-Lkz=3&a-Lb=3 | https://estructuras-elu.miradapropia.org/acero-laminado/#v=6&a-family=HEA&a-profile=300&a-Myed=0&a-Ved=0&a-L=3&a-Lky=3&a-Lkz=3&a-Lb=3&a-grade=355&a-fyk=355
HEA 320 | c | 275 | 1 | 1 | 3258.1 | 426.38 | 622.5 | 2816 | 355 | 2 | 2 | 4205.9 | 550.42 | 803.5 | 3488.1 | https://estructuras-elu.miradapropia.org/acero-laminado/#v=6&a-family=HEA&a-profile=320&a-Myed=0&a-Ved=0&a-L=3&a-Lky=3&a-Lkz=3&a-Lb=3 | https://estructuras-elu.miradapropia.org/acero-laminado/#v=6&a-family=HEA&a-profile=320&a-Myed=0&a-Ved=0&a-L=3&a-Lky=3&a-Lkz=3&a-Lb=3&a-grade=355&a-fyk=355
HEA 340 | c | 265 | 1 | 1 | 3369.3 | 466.9 | 655.4 | 2924.3 | 345 | 1 | 1 | 4386.4 | 607.86 | 853.2 | 3651.1 | https://estructuras-elu.miradapropia.org/acero-laminado/#v=6&a-family=HEA&a-profile=340&a-Myed=0&a-Ved=0&a-L=3&a-Lky=3&a-Lkz=3&a-Lb=3 | https://estructuras-elu.miradapropia.org/acero-laminado/#v=6&a-family=HEA&a-profile=340&a-Myed=0&a-Ved=0&a-L=3&a-Lky=3&a-Lkz=3&a-Lb=3&a-grade=355&a-fyk=355
HEA 360 | c | 265 | 1 | 1 | 3604 | 526.97 | 714 | 3124.4 | 345 | 1 | 1 | 4692 | 686.06 | 929.5 | 3899.9 | https://estructuras-elu.miradapropia.org/acero-laminado/#v=6&a-family=HEA&a-profile=360&a-Myed=0&a-Ved=0&a-L=3&a-Lky=3&a-Lkz=3&a-Lb=3 | https://estructuras-elu.miradapropia.org/acero-laminado/#v=6&a-family=HEA&a-profile=360&a-Myed=0&a-Ved=0&a-L=3&a-Lky=3&a-Lkz=3&a-Lb=3&a-grade=355&a-fyk=355
HEA 400 | b | 265 | 1 | 1 | 4012.9 | 646.6 | 835.7 | 3613.9 | 345 | 1 | 1 | 5224.3 | 841.8 | 1087.9 | 4554.9 | https://estructuras-elu.miradapropia.org/acero-laminado/#v=6&a-family=HEA&a-profile=400&a-Myed=0&a-Ved=0&a-L=3&a-Lky=3&a-Lkz=3&a-Lb=3 | https://estructuras-elu.miradapropia.org/acero-laminado/#v=6&a-family=HEA&a-profile=400&a-Myed=0&a-Ved=0&a-L=3&a-Lky=3&a-Lkz=3&a-Lb=3&a-grade=355&a-fyk=355
HEA 450 | b | 265 | 1 | 1 | 4492.4 | 811.66 | 958.1 | 4039.7 | 345 | 2 | 1 | 5848.6 | 1056.69 | 1247.4 | 5089.5 | https://estructuras-elu.miradapropia.org/acero-laminado/#v=6&a-family=HEA&a-profile=450&a-Myed=0&a-Ved=0&a-L=3&a-Lky=3&a-Lkz=3&a-Lb=3 | https://estructuras-elu.miradapropia.org/acero-laminado/#v=6&a-family=HEA&a-profile=450&a-Myed=0&a-Ved=0&a-L=3&a-Lky=3&a-Lkz=3&a-Lb=3&a-grade=355&a-fyk=355
HEA 500 | b | 265 | 2 | 1 | 4984.5 | 996.65 | 1088.2 | 4475.4 | 345 | 3 | 1 | 6489.3 | 1297.53 | 1416.7 | 5636.1 | https://estructuras-elu.miradapropia.org/acero-laminado/#v=6&a-family=HEA&a-profile=500&a-Myed=0&a-Ved=0&a-L=3&a-Lky=3&a-Lkz=3&a-Lb=3 | https://estructuras-elu.miradapropia.org/acero-laminado/#v=6&a-family=HEA&a-profile=500&a-Myed=0&a-Ved=0&a-L=3&a-Lky=3&a-Lkz=3&a-Lb=3&a-grade=355&a-fyk=355
HEA 550 | b | 265 | 2 | 1 | 5345.4 | 1166.5 | 1220.5 | 4786 | 345 | 4 | 1 | 6959.1 | 1518.66 | 1588.9 | clase 4 | https://estructuras-elu.miradapropia.org/acero-laminado/#v=6&a-family=HEA&a-profile=550&a-Myed=0&a-Ved=0&a-L=3&a-Lky=3&a-Lkz=3&a-Lb=3 | https://estructuras-elu.miradapropia.org/acero-laminado/#v=6&a-family=HEA&a-profile=550&a-Myed=0&a-Ved=0&a-L=3&a-Lky=3&a-Lkz=3&a-Lb=3&a-grade=355&a-fyk=355
HEA 600 | b | 265 | 3 | 1 | 5716.4 | 1350.24 | 1358.8 | 5101.5 | 345 | 4 | 1 | 7442.1 | 1757.86 | 1769 | clase 4 | https://estructuras-elu.miradapropia.org/acero-laminado/#v=6&a-family=HEA&a-profile=600&a-Myed=0&a-Ved=0&a-L=3&a-Lky=3&a-Lkz=3&a-Lb=3 | https://estructuras-elu.miradapropia.org/acero-laminado/#v=6&a-family=HEA&a-profile=600&a-Myed=0&a-Ved=0&a-L=3&a-Lky=3&a-Lkz=3&a-Lb=3&a-grade=355&a-fyk=355
HEA 650 | b | 265 | 4 | 1 | 6097.5 | 1548.61 | 1503 | clase 4 | 345 | 4 | 1 | 7938.3 | 2016.11 | 1956.8 | clase 4 | https://estructuras-elu.miradapropia.org/acero-laminado/#v=6&a-family=HEA&a-profile=650&a-Myed=0&a-Ved=0&a-L=3&a-Lky=3&a-Lkz=3&a-Lb=3 | https://estructuras-elu.miradapropia.org/acero-laminado/#v=6&a-family=HEA&a-profile=650&a-Myed=0&a-Ved=0&a-L=3&a-Lky=3&a-Lkz=3&a-Lb=3&a-grade=355&a-fyk=355
HEA 700 | b | 265 | 4 | 1 | 6574.5 | 1774.74 | 1704.8 | clase 4 | 345 | 4 | 1 | 8559.3 | 2310.51 | 2219.4 | clase 4 | https://estructuras-elu.miradapropia.org/acero-laminado/#v=6&a-family=HEA&a-profile=700&a-Myed=0&a-Ved=0&a-L=3&a-Lky=3&a-Lkz=3&a-Lb=3 | https://estructuras-elu.miradapropia.org/acero-laminado/#v=6&a-family=HEA&a-profile=700&a-Myed=0&a-Ved=0&a-L=3&a-Lky=3&a-Lkz=3&a-Lb=3&a-grade=355&a-fyk=355
HEA 800 | b | 265 | 4 | 1 | 7213 | 2195.46 | 2022.5 | clase 4 | 345 | 4 | 1 | 9390.6 | 2858.24 | 2633 | clase 4 | https://estructuras-elu.miradapropia.org/acero-laminado/#v=6&a-family=HEA&a-profile=800&a-Myed=0&a-Ved=0&a-L=3&a-Lky=3&a-Lkz=3&a-Lb=3 | https://estructuras-elu.miradapropia.org/acero-laminado/#v=6&a-family=HEA&a-profile=800&a-Myed=0&a-Ved=0&a-L=3&a-Lky=3&a-Lkz=3&a-Lb=3&a-grade=355&a-fyk=355
HEA 900 | b | 265 | 4 | 1 | 8088.8 | 2728.24 | 2379.5 | clase 4 | 345 | 4 | 1 | 10530.7 | 3551.86 | 3097.8 | clase 4 | https://estructuras-elu.miradapropia.org/acero-laminado/#v=6&a-family=HEA&a-profile=900&a-Myed=0&a-Ved=0&a-L=3&a-Lky=3&a-Lkz=3&a-Lb=3 | https://estructuras-elu.miradapropia.org/acero-laminado/#v=6&a-family=HEA&a-profile=900&a-Myed=0&a-Ved=0&a-L=3&a-Lky=3&a-Lkz=3&a-Lb=3&a-grade=355&a-fyk=355
HEA 1000 | b | 265 | 4 | 1 | 8752.6 | 3235.52 | 2688.6 | clase 4 | 345 | 4 | 1 | 11394.9 | 4212.29 | 3500.3 | clase 4 | https://estructuras-elu.miradapropia.org/acero-laminado/#v=6&a-family=HEA&a-profile=1000&a-Myed=0&a-Ved=0&a-L=3&a-Lky=3&a-Lkz=3&a-Lb=3 | https://estructuras-elu.miradapropia.org/acero-laminado/#v=6&a-family=HEA&a-profile=1000&a-Myed=0&a-Ved=0&a-L=3&a-Lky=3&a-Lkz=3&a-Lb=3&a-grade=355&a-fyk=355

## heb
PERFILES HEB · GEOMETRÍA Y ESTÁTICA
perfil | h (mm) | b (mm) | t_w (mm) | t_f (mm) | r (mm) | A (cm²) | peso (kg/m) | I_y (cm⁴) | W_el,y (cm³) | W_pl,y (cm³) | i_y (cm) | I_z (cm⁴) | i_z (cm)
HEB 100 | 100 | 100 | 6 | 10 | 12 | 26 | 20.4 | 450 | 89.9 | 104 | 4.16 | 167 | 2.53
HEB 120 | 120 | 120 | 6.5 | 11 | 12 | 34 | 26.7 | 864 | 144 | 165 | 5.04 | 318 | 3.06
HEB 140 | 140 | 140 | 7 | 12 | 12 | 43 | 33.8 | 1509 | 216 | 245 | 5.93 | 550 | 3.58
HEB 160 | 160 | 160 | 8 | 13 | 15 | 54.3 | 42.6 | 2492 | 311 | 354 | 6.78 | 889 | 4.05
HEB 180 | 180 | 180 | 8.5 | 14 | 15 | 65.3 | 51.3 | 3831 | 426 | 481 | 7.66 | 1363 | 4.57
HEB 200 | 200 | 200 | 9 | 15 | 18 | 78.1 | 61.3 | 5696 | 570 | 643 | 8.54 | 2003 | 5.07
HEB 220 | 220 | 220 | 9.5 | 16 | 18 | 91 | 71.4 | 8091 | 736 | 827 | 9.43 | 2843 | 5.59
HEB 240 | 240 | 240 | 10 | 17 | 21 | 106 | 83.2 | 11260 | 938 | 1053 | 10.31 | 3923 | 6.08
HEB 260 | 260 | 260 | 10 | 17.5 | 24 | 118.4 | 92.9 | 14920 | 1148 | 1283 | 11.22 | 5135 | 6.58
HEB 280 | 280 | 280 | 10.5 | 18 | 24 | 131.4 | 103.1 | 19270 | 1376 | 1534 | 12.11 | 6595 | 7.09
HEB 300 | 300 | 300 | 11 | 19 | 27 | 149.1 | 117 | 25170 | 1678 | 1869 | 12.99 | 8563 | 7.58
HEB 320 | 320 | 300 | 11.5 | 20.5 | 27 | 161.3 | 126.6 | 30820 | 1926 | 2149 | 13.82 | 9239 | 7.57
HEB 340 | 340 | 300 | 12 | 21.5 | 27 | 170.9 | 134.2 | 36660 | 2156 | 2408 | 14.65 | 9690 | 7.53
HEB 360 | 360 | 300 | 12.5 | 22.5 | 27 | 180.6 | 141.8 | 43190 | 2400 | 2683 | 15.46 | 10140 | 7.49
HEB 400 | 400 | 300 | 13.5 | 24 | 27 | 197.8 | 155.3 | 57680 | 2884 | 3232 | 17.08 | 10820 | 7.4
HEB 450 | 450 | 300 | 14 | 26 | 27 | 218 | 171.1 | 79890 | 3551 | 3982 | 19.14 | 11720 | 7.33
HEB 500 | 500 | 300 | 14.5 | 28 | 27 | 238.6 | 187.3 | 107200 | 4287 | 4815 | 21.19 | 12620 | 7.27
HEB 550 | 550 | 300 | 15 | 29 | 27 | 254.1 | 199.5 | 136700 | 4971 | 5591 | 23.2 | 13080 | 7.17
HEB 600 | 600 | 300 | 15.5 | 30 | 27 | 270 | 212 | 171000 | 5701 | 6425 | 25.17 | 13530 | 7.08
HEB 650 | 650 | 300 | 16 | 31 | 27 | 286.3 | 224.7 | 210600 | 6480 | 7320 | 27.12 | 13980 | 6.99
HEB 700 | 700 | 300 | 17 | 32 | 27 | 306.4 | 240.5 | 256900 | 7340 | 8327 | 28.96 | 14440 | 6.87
HEB 800 | 800 | 300 | 17.5 | 33 | 30 | 334.2 | 262.3 | 359100 | 8978 | 10230 | 32.78 | 14900 | 6.68
HEB 900 | 900 | 300 | 18.5 | 35 | 30 | 371.3 | 291.5 | 494100 | 10980 | 12580 | 36.48 | 15820 | 6.53
HEB 1000 | 1000 | 300 | 19 | 36 | 30 | 400 | 314 | 644700 | 12890 | 14860 | 40.15 | 16280 | 6.38
PERFILES HEB · RESISTENCIAS DE CÁLCULO (L_K = 3 M)
perfil | curva | S275 · f_y | S275 · clase n | S275 · clase m | S275 · N_pl,Rd (kN) | S275 · M_c,Rd (kN·m) | S275 · V_pl,Rd (kN) | S275 · N_b,Rd (kN) | S355 · f_y | S355 · clase n | S355 · clase m | S355 · N_pl,Rd (kN) | S355 · M_c,Rd (kN·m) | S355 · V_pl,Rd (kN) | S355 · N_b,Rd (kN) | calculadora S275 | calculadora S355
HEB 100 | c | 275 | 1 | 1 | 681 | 27.24 | 136.1 | 246.6 | 355 | 1 | 1 | 879 | 35.16 | 175.7 | 262.2 | https://estructuras-elu.miradapropia.org/acero-laminado/#v=6&a-family=HEB&a-profile=100&a-Myed=0&a-Ved=0&a-L=3&a-Lky=3&a-Lkz=3&a-Lb=3 | https://estructuras-elu.miradapropia.org/acero-laminado/#v=6&a-family=HEB&a-profile=100&a-Myed=0&a-Ved=0&a-L=3&a-Lky=3&a-Lkz=3&a-Lb=3&a-grade=355&a-fyk=355
HEB 120 | c | 275 | 1 | 1 | 890.5 | 43.21 | 165.7 | 417.5 | 355 | 1 | 1 | 1149.5 | 55.79 | 213.8 | 455.2 | https://estructuras-elu.miradapropia.org/acero-laminado/#v=6&a-family=HEB&a-profile=120&a-Myed=0&a-Ved=0&a-L=3&a-Lky=3&a-Lkz=3&a-Lb=3 | https://estructuras-elu.miradapropia.org/acero-laminado/#v=6&a-family=HEB&a-profile=120&a-Myed=0&a-Ved=0&a-L=3&a-Lky=3&a-Lkz=3&a-Lb=3&a-grade=355&a-fyk=355
HEB 140 | c | 275 | 1 | 1 | 1126.2 | 64.17 | 198.4 | 631 | 355 | 1 | 1 | 1453.8 | 82.83 | 256.1 | 706.4 | https://estructuras-elu.miradapropia.org/acero-laminado/#v=6&a-family=HEB&a-profile=140&a-Myed=0&a-Ved=0&a-L=3&a-Lky=3&a-Lkz=3&a-Lb=3 | https://estructuras-elu.miradapropia.org/acero-laminado/#v=6&a-family=HEB&a-profile=140&a-Myed=0&a-Ved=0&a-L=3&a-Lky=3&a-Lkz=3&a-Lb=3&a-grade=355&a-fyk=355
HEB 160 | c | 275 | 1 | 1 | 1422.1 | 92.71 | 266.7 | 894.1 | 355 | 1 | 1 | 1835.9 | 119.69 | 344.3 | 1024 | https://estructuras-elu.miradapropia.org/acero-laminado/#v=6&a-family=HEB&a-profile=160&a-Myed=0&a-Ved=0&a-L=3&a-Lky=3&a-Lkz=3&a-Lb=3 | https://estructuras-elu.miradapropia.org/acero-laminado/#v=6&a-family=HEB&a-profile=160&a-Myed=0&a-Ved=0&a-L=3&a-Lky=3&a-Lkz=3&a-Lb=3&a-grade=355&a-fyk=355
HEB 180 | c | 275 | 1 | 1 | 1710.2 | 125.98 | 306.8 | 1179.4 | 355 | 1 | 1 | 2207.8 | 162.62 | 396.1 | 1380 | https://estructuras-elu.miradapropia.org/acero-laminado/#v=6&a-family=HEB&a-profile=180&a-Myed=0&a-Ved=0&a-L=3&a-Lky=3&a-Lkz=3&a-Lb=3 | https://estructuras-elu.miradapropia.org/acero-laminado/#v=6&a-family=HEB&a-profile=180&a-Myed=0&a-Ved=0&a-L=3&a-Lky=3&a-Lkz=3&a-Lb=3&a-grade=355&a-fyk=355
HEB 200 | c | 275 | 1 | 1 | 2045.5 | 168.4 | 375.8 | 1505.5 | 355 | 1 | 1 | 2640.5 | 217.4 | 485.1 | 1790.7 | https://estructuras-elu.miradapropia.org/acero-laminado/#v=6&a-family=HEB&a-Myed=0&a-Ved=0&a-L=3&a-Lky=3&a-Lkz=3&a-Lb=3 | https://estructuras-elu.miradapropia.org/acero-laminado/#v=6&a-family=HEB&a-Myed=0&a-Ved=0&a-L=3&a-Lky=3&a-Lkz=3&a-Lb=3&a-grade=355&a-fyk=355
HEB 220 | c | 275 | 1 | 1 | 2383.3 | 216.6 | 421.6 | 1845.9 | 355 | 1 | 1 | 3076.7 | 279.6 | 544.2 | 2224.9 | https://estructuras-elu.miradapropia.org/acero-laminado/#v=6&a-family=HEB&a-profile=220&a-Myed=0&a-Ved=0&a-L=3&a-Lky=3&a-Lkz=3&a-Lb=3 | https://estructuras-elu.miradapropia.org/acero-laminado/#v=6&a-family=HEB&a-profile=220&a-Myed=0&a-Ved=0&a-L=3&a-Lky=3&a-Lkz=3&a-Lb=3&a-grade=355&a-fyk=355
HEB 240 | c | 265 | 1 | 1 | 2675.2 | 265.76 | 484.3 | 2166.9 | 345 | 1 | 1 | 3482.9 | 345.99 | 630.6 | 2658.9 | https://estructuras-elu.miradapropia.org/acero-laminado/#v=6&a-family=HEB&a-profile=240&a-Myed=0&a-Ved=0&a-L=3&a-Lky=3&a-Lkz=3&a-Lb=3 | https://estructuras-elu.miradapropia.org/acero-laminado/#v=6&a-family=HEB&a-profile=240&a-Myed=0&a-Ved=0&a-L=3&a-Lky=3&a-Lkz=3&a-Lb=3&a-grade=355&a-fyk=355
HEB 260 | c | 265 | 1 | 1 | 2988.2 | 323.8 | 547.1 | 2492.8 | 345 | 1 | 1 | 3890.3 | 421.56 | 712.3 | 3082.2 | https://estructuras-elu.miradapropia.org/acero-laminado/#v=6&a-family=HEB&a-profile=260&a-Myed=0&a-Ved=0&a-L=3&a-Lky=3&a-Lkz=3&a-Lb=3 | https://estructuras-elu.miradapropia.org/acero-laminado/#v=6&a-family=HEB&a-profile=260&a-Myed=0&a-Ved=0&a-L=3&a-Lky=3&a-Lkz=3&a-Lb=3&a-grade=355&a-fyk=355
HEB 280 | c | 265 | 1 | 1 | 3316.3 | 387.15 | 599.3 | 2835.2 | 345 | 1 | 1 | 4317.4 | 504.03 | 780.2 | 3527 | https://estructuras-elu.miradapropia.org/acero-laminado/#v=6&a-family=HEB&a-profile=280&a-Myed=0&a-Ved=0&a-L=3&a-Lky=3&a-Lkz=3&a-Lb=3 | https://estructuras-elu.miradapropia.org/acero-laminado/#v=6&a-family=HEB&a-profile=280&a-Myed=0&a-Ved=0&a-L=3&a-Lky=3&a-Lkz=3&a-Lb=3&a-grade=355&a-fyk=355
HEB 300 | c | 265 | 1 | 1 | 3763 | 471.7 | 691.4 | 3280.8 | 345 | 1 | 1 | 4899 | 614.1 | 900.1 | 4100.4 | https://estructuras-elu.miradapropia.org/acero-laminado/#v=6&a-family=HEB&a-profile=300&a-Myed=0&a-Ved=0&a-L=3&a-Lky=3&a-Lkz=3&a-Lb=3 | https://estructuras-elu.miradapropia.org/acero-laminado/#v=6&a-family=HEB&a-profile=300&a-Myed=0&a-Ved=0&a-L=3&a-Lky=3&a-Lkz=3&a-Lb=3&a-grade=355&a-fyk=355
HEB 320 | c | 265 | 1 | 1 | 4070.9 | 542.37 | 753.7 | 3547.9 | 345 | 1 | 1 | 5299.9 | 706.1 | 981.3 | 4433.9 | https://estructuras-elu.miradapropia.org/acero-laminado/#v=6&a-family=HEB&a-profile=320&a-Myed=0&a-Ved=0&a-L=3&a-Lky=3&a-Lkz=3&a-Lb=3 | https://estructuras-elu.miradapropia.org/acero-laminado/#v=6&a-family=HEB&a-profile=320&a-Myed=0&a-Ved=0&a-L=3&a-Lky=3&a-Lkz=3&a-Lb=3&a-grade=355&a-fyk=355
HEB 340 | c | 265 | 1 | 1 | 4313.2 | 607.73 | 817.3 | 3753.5 | 345 | 1 | 1 | 5615.3 | 791.2 | 1064 | 4689.2 | https://estructuras-elu.miradapropia.org/acero-laminado/#v=6&a-family=HEB&a-profile=340&a-Myed=0&a-Ved=0&a-L=3&a-Lky=3&a-Lkz=3&a-Lb=3 | https://estructuras-elu.miradapropia.org/acero-laminado/#v=6&a-family=HEB&a-profile=340&a-Myed=0&a-Ved=0&a-L=3&a-Lky=3&a-Lkz=3&a-Lb=3&a-grade=355&a-fyk=355
HEB 360 | c | 265 | 1 | 1 | 4558 | 677.14 | 882.5 | 3960.6 | 345 | 1 | 1 | 5934 | 881.56 | 1148.9 | 4946.2 | https://estructuras-elu.miradapropia.org/acero-laminado/#v=6&a-family=HEB&a-profile=360&a-Myed=0&a-Ved=0&a-L=3&a-Lky=3&a-Lkz=3&a-Lb=3 | https://estructuras-elu.miradapropia.org/acero-laminado/#v=6&a-family=HEB&a-profile=360&a-Myed=0&a-Ved=0&a-L=3&a-Lky=3&a-Lkz=3&a-Lb=3&a-grade=355&a-fyk=355
HEB 400 | b | 265 | 1 | 1 | 4992.1 | 815.7 | 1020 | 4503.7 | 345 | 1 | 1 | 6499.1 | 1061.94 | 1327.9 | 5679.1 | https://estructuras-elu.miradapropia.org/acero-laminado/#v=6&a-family=HEB&a-profile=400&a-Myed=0&a-Ved=0&a-L=3&a-Lky=3&a-Lkz=3&a-Lb=3 | https://estructuras-elu.miradapropia.org/acero-laminado/#v=6&a-family=HEB&a-profile=400&a-Myed=0&a-Ved=0&a-L=3&a-Lky=3&a-Lkz=3&a-Lb=3&a-grade=355&a-fyk=355
HEB 450 | b | 265 | 1 | 1 | 5501.9 | 1004.98 | 1161 | 4953.4 | 345 | 1 | 1 | 7162.9 | 1308.37 | 1511.5 | 6242.8 | https://estructuras-elu.miradapropia.org/acero-laminado/#v=6&a-family=HEB&a-profile=450&a-Myed=0&a-Ved=0&a-L=3&a-Lky=3&a-Lkz=3&a-Lb=3 | https://estructuras-elu.miradapropia.org/acero-laminado/#v=6&a-family=HEB&a-profile=450&a-Myed=0&a-Ved=0&a-L=3&a-Lky=3&a-Lkz=3&a-Lb=3&a-grade=355&a-fyk=355
HEB 500 | b | 265 | 1 | 1 | 6021.8 | 1215.21 | 1308.2 | 5411.7 | 345 | 1 | 1 | 7839.7 | 1582.07 | 1703.1 | 6817 | https://estructuras-elu.miradapropia.org/acero-laminado/#v=6&a-family=HEB&a-profile=500&a-Myed=0&a-Ved=0&a-L=3&a-Lky=3&a-Lkz=3&a-Lb=3 | https://estructuras-elu.miradapropia.org/acero-laminado/#v=6&a-family=HEB&a-profile=500&a-Myed=0&a-Ved=0&a-L=3&a-Lky=3&a-Lkz=3&a-Lb=3&a-grade=355&a-fyk=355
HEB 550 | b | 265 | 1 | 1 | 6413 | 1411.06 | 1458.7 | 5745.5 | 345 | 2 | 1 | 8349 | 1837.04 | 1899.1 | 7231.1 | https://estructuras-elu.miradapropia.org/acero-laminado/#v=6&a-family=HEB&a-profile=550&a-Myed=0&a-Ved=0&a-L=3&a-Lky=3&a-Lkz=3&a-Lb=3 | https://estructuras-elu.miradapropia.org/acero-laminado/#v=6&a-family=HEB&a-profile=550&a-Myed=0&a-Ved=0&a-L=3&a-Lky=3&a-Lkz=3&a-Lb=3&a-grade=355&a-fyk=355
HEB 600 | b | 265 | 2 | 1 | 6814.3 | 1621.55 | 1615.2 | 6087.3 | 345 | 2 | 1 | 8871.4 | 2111.07 | 2102.8 | 7655.1 | https://estructuras-elu.miradapropia.org/acero-laminado/#v=6&a-family=HEB&a-profile=600&a-Myed=0&a-Ved=0&a-L=3&a-Lky=3&a-Lkz=3&a-Lb=3 | https://estructuras-elu.miradapropia.org/acero-laminado/#v=6&a-family=HEB&a-profile=600&a-Myed=0&a-Ved=0&a-L=3&a-Lky=3&a-Lkz=3&a-Lb=3&a-grade=355&a-fyk=355
HEB 650 | b | 265 | 2 | 1 | 7225.7 | 1847.43 | 1777.7 | 6435.5 | 345 | 3 | 1 | 9407 | 2405.14 | 2314.3 | 8086.1 | https://estructuras-elu.miradapropia.org/acero-laminado/#v=6&a-family=HEB&a-profile=650&a-Myed=0&a-Ved=0&a-L=3&a-Lky=3&a-Lkz=3&a-Lb=3 | https://estructuras-elu.miradapropia.org/acero-laminado/#v=6&a-family=HEB&a-profile=650&a-Myed=0&a-Ved=0&a-L=3&a-Lky=3&a-Lkz=3&a-Lb=3&a-grade=355&a-fyk=355
HEB 700 | b | 265 | 2 | 1 | 7733 | 2101.58 | 1998 | 6858.6 | 345 | 3 | 1 | 10067.4 | 2736.01 | 2601.2 | 8607.4 | https://estructuras-elu.miradapropia.org/acero-laminado/#v=6&a-family=HEB&a-profile=700&a-Myed=0&a-Ved=0&a-L=3&a-Lky=3&a-Lkz=3&a-Lb=3 | https://estructuras-elu.miradapropia.org/acero-laminado/#v=6&a-family=HEB&a-profile=700&a-Myed=0&a-Ved=0&a-L=3&a-Lky=3&a-Lkz=3&a-Lb=3&a-grade=355&a-fyk=355
HEB 800 | b | 265 | 3 | 1 | 8434.6 | 2581.86 | 2357.3 | 7428.4 | 345 | 4 | 1 | 10980.9 | 3361.29 | 3068.9 | clase 4 | https://estructuras-elu.miradapropia.org/acero-laminado/#v=6&a-family=HEB&a-profile=800&a-Myed=0&a-Ved=0&a-L=3&a-Lky=3&a-Lkz=3&a-Lb=3 | https://estructuras-elu.miradapropia.org/acero-laminado/#v=6&a-family=HEB&a-profile=800&a-Myed=0&a-Ved=0&a-L=3&a-Lky=3&a-Lkz=3&a-Lb=3&a-grade=355&a-fyk=355
HEB 900 | b | 265 | 4 | 1 | 9370.9 | 3174.95 | 2750.7 | clase 4 | 345 | 4 | 1 | 12199.9 | 4133.43 | 3581.1 | clase 4 | https://estructuras-elu.miradapropia.org/acero-laminado/#v=6&a-family=HEB&a-profile=900&a-Myed=0&a-Ved=0&a-L=3&a-Lky=3&a-Lkz=3&a-Lb=3 | https://estructuras-elu.miradapropia.org/acero-laminado/#v=6&a-family=HEB&a-profile=900&a-Myed=0&a-Ved=0&a-L=3&a-Lky=3&a-Lkz=3&a-Lb=3&a-grade=355&a-fyk=355
HEB 1000 | b | 265 | 4 | 1 | 10095.2 | 3750.38 | 3095.5 | clase 4 | 345 | 4 | 1 | 13142.9 | 4882.57 | 4030 | clase 4 | https://estructuras-elu.miradapropia.org/acero-laminado/#v=6&a-family=HEB&a-profile=1000&a-Myed=0&a-Ved=0&a-L=3&a-Lky=3&a-Lkz=3&a-Lb=3 | https://estructuras-elu.miradapropia.org/acero-laminado/#v=6&a-family=HEB&a-profile=1000&a-Myed=0&a-Ved=0&a-L=3&a-Lky=3&a-Lkz=3&a-Lb=3&a-grade=355&a-fyk=355

## upn
PERFILES UPN · GEOMETRÍA Y ESTÁTICA
perfil | h (mm) | b (mm) | t_w (mm) | t_f (mm) | r (mm) | A (cm²) | peso (kg/m) | I_y (cm⁴) | W_el,y (cm³) | W_pl,y (cm³) | i_y (cm) | I_z (cm⁴) | i_z (cm) | y_s (cm) | y_M (cm) | I_t (cm⁴) | I_w (cm⁶)
UPN 80 | 80 | 45 | 6 | 8 | 8 | 11 | 8.6 | 106 | 26.5 | 31.8 | 3.1 | 19.4 | 1.33 | 1.45 | 2.67 | 2.2 | 180
UPN 100 | 100 | 50 | 6 | 8.5 | 8.5 | 13.5 | 10.6 | 206 | 41.2 | 49 | 3.91 | 29.3 | 1.47 | 1.55 | 2.93 | 2.81 | 410
UPN 120 | 120 | 55 | 7 | 9 | 9 | 17 | 13.3 | 364 | 60.7 | 72.6 | 4.62 | 43.2 | 1.59 | 1.6 | 3.03 | 4.15 | 900
UPN 140 | 140 | 60 | 7 | 10 | 10 | 20.4 | 16 | 605 | 86.4 | 103 | 5.45 | 62.7 | 1.75 | 1.75 | 3.37 | 5.68 | 1800
UPN 160 | 160 | 65 | 7.5 | 10.5 | 10.5 | 24 | 18.8 | 925 | 116 | 138 | 6.21 | 85.3 | 1.89 | 1.84 | 3.56 | 7.39 | 3260
UPN 180 | 180 | 70 | 8 | 11 | 11 | 28 | 22 | 1350 | 150 | 179 | 6.95 | 114 | 2.02 | 1.92 | 3.75 | 9.55 | 5570
UPN 200 | 200 | 75 | 8.5 | 11.5 | 11.5 | 32.2 | 25.3 | 1910 | 191 | 228 | 7.7 | 148 | 2.14 | 2.01 | 3.94 | 11.9 | 9070
UPN 220 | 220 | 80 | 9 | 12.5 | 12.5 | 37.4 | 29.4 | 2690 | 245 | 292 | 8.48 | 197 | 2.3 | 2.14 | 4.2 | 16 | 14600
UPN 240 | 240 | 85 | 9.5 | 13 | 13 | 42.3 | 33.2 | 3600 | 300 | 358 | 9.22 | 248 | 2.42 | 2.23 | 4.39 | 19.7 | 22100
UPN 260 | 260 | 90 | 10 | 14 | 14 | 48.3 | 37.9 | 4820 | 371 | 442 | 9.99 | 317 | 2.56 | 2.36 | 4.66 | 25.5 | 33300
UPN 280 | 280 | 95 | 10 | 15 | 15 | 53.4 | 41.9 | 6280 | 448 | 532 | 10.85 | 399 | 2.74 | 2.53 | 5.02 | 31 | 48500
UPN 300 | 300 | 100 | 10 | 16 | 16 | 58.8 | 46.2 | 8030 | 535 | 632 | 11.69 | 495 | 2.9 | 2.7 | 5.41 | 37.4 | 69100
UPN 320 | 320 | 100 | 14 | 17.5 | 17.5 | 75.8 | 59.5 | 10870 | 679 | 826 | 11.98 | 597 | 2.81 | 2.6 | 4.82 | 66.7 | 96100
UPN 350 | 350 | 100 | 14 | 16 | 16 | 77.3 | 60.7 | 12840 | 734 | 899 | 12.89 | 570 | 2.72 | 2.4 | 4.45 | 61.2 | 114000
UPN 380 | 380 | 102 | 13.5 | 16 | 16 | 80.4 | 63.1 | 15760 | 829 | 1014 | 14 | 615 | 2.77 | 2.38 | 4.58 | 59.1 | 146000
UPN 400 | 400 | 110 | 14 | 18 | 18 | 91.5 | 71.8 | 20350 | 1020 | 1240 | 14.91 | 846 | 3.04 | 2.65 | 5.11 | 81.6 | 221000
PERFILES UPN · RESISTENCIAS DE CÁLCULO (L_K = 3 M)
perfil | curva | S275 · f_y | S275 · clase n | S275 · clase m | S275 · N_pl,Rd (kN) | S275 · M_c,Rd (kN·m) | S275 · V_pl,Rd (kN) | S275 · N_b,Rd (kN) | S355 · f_y | S355 · clase n | S355 · clase m | S355 · N_pl,Rd (kN) | S355 · M_c,Rd (kN·m) | S355 · V_pl,Rd (kN) | S355 · N_b,Rd (kN) | calculadora S275 | calculadora S355
UPN 80 | c | 275 | 1 | 1 | 288.1 | 8.33 | 74.4 | 35.6 | 355 | 1 | 1 | 371.9 | 10.75 | 96 | 36.4 | https://estructuras-elu.miradapropia.org/acero-laminado/#v=6&a-family=UPN&a-profile=80&a-Myed=0&a-Ved=0&a-L=3&a-Lky=3&a-Lkz=3&a-Lb=3 | https://estructuras-elu.miradapropia.org/acero-laminado/#v=6&a-family=UPN&a-profile=80&a-Myed=0&a-Ved=0&a-L=3&a-Lky=3&a-Lkz=3&a-Lb=3&a-grade=355&a-fyk=355
UPN 100 | c | 275 | 1 | 1 | 353.6 | 12.83 | 94.2 | 52.3 | 355 | 1 | 1 | 456.4 | 16.57 | 121.7 | 53.6 | https://estructuras-elu.miradapropia.org/acero-laminado/#v=6&a-family=UPN&a-profile=100&a-Myed=0&a-Ved=0&a-L=3&a-Lky=3&a-Lkz=3&a-Lb=3 | https://estructuras-elu.miradapropia.org/acero-laminado/#v=6&a-family=UPN&a-profile=100&a-Myed=0&a-Ved=0&a-L=3&a-Lky=3&a-Lkz=3&a-Lb=3&a-grade=355&a-fyk=355
UPN 120 | c | 275 | 1 | 1 | 445.2 | 19.01 | 129.1 | 75.6 | 355 | 1 | 1 | 574.8 | 24.55 | 166.7 | 77.8 | https://estructuras-elu.miradapropia.org/acero-laminado/#v=6&a-family=UPN&a-profile=120&a-Myed=0&a-Ved=0&a-L=3&a-Lky=3&a-Lkz=3&a-Lb=3 | https://estructuras-elu.miradapropia.org/acero-laminado/#v=6&a-family=UPN&a-profile=120&a-Myed=0&a-Ved=0&a-L=3&a-Lky=3&a-Lkz=3&a-Lb=3&a-grade=355&a-fyk=355
UPN 140 | c | 275 | 1 | 1 | 534.3 | 26.98 | 152.7 | 107.1 | 355 | 1 | 1 | 689.7 | 34.82 | 197.2 | 110.7 | https://estructuras-elu.miradapropia.org/acero-laminado/#v=6&a-family=UPN&a-profile=140&a-Myed=0&a-Ved=0&a-L=3&a-Lky=3&a-Lkz=3&a-Lb=3 | https://estructuras-elu.miradapropia.org/acero-laminado/#v=6&a-family=UPN&a-profile=140&a-Myed=0&a-Ved=0&a-L=3&a-Lky=3&a-Lkz=3&a-Lb=3&a-grade=355&a-fyk=355
UPN 160 | c | 275 | 1 | 1 | 628.6 | 36.14 | 185.1 | 143.6 | 355 | 1 | 1 | 811.4 | 46.66 | 238.9 | 149.1 | https://estructuras-elu.miradapropia.org/acero-laminado/#v=6&a-family=UPN&a-profile=160&a-Myed=0&a-Ved=0&a-L=3&a-Lky=3&a-Lkz=3&a-Lb=3 | https://estructuras-elu.miradapropia.org/acero-laminado/#v=6&a-family=UPN&a-profile=160&a-Myed=0&a-Ved=0&a-L=3&a-Lky=3&a-Lkz=3&a-Lb=3&a-grade=355&a-fyk=355
UPN 180 | c | 275 | 1 | 1 | 733.3 | 46.88 | 222.1 | 187 | 355 | 1 | 1 | 946.7 | 60.52 | 286.7 | 195 | https://estructuras-elu.miradapropia.org/acero-laminado/#v=6&a-family=UPN&a-profile=180&a-Myed=0&a-Ved=0&a-L=3&a-Lky=3&a-Lkz=3&a-Lb=3 | https://estructuras-elu.miradapropia.org/acero-laminado/#v=6&a-family=UPN&a-profile=180&a-Myed=0&a-Ved=0&a-L=3&a-Lky=3&a-Lkz=3&a-Lb=3&a-grade=355&a-fyk=355
UPN 200 | c | 275 | 1 | 1 | 843.3 | 59.71 | 260.8 | 236.1 | 355 | 1 | 1 | 1088.7 | 77.09 | 336.7 | 247.2 | https://estructuras-elu.miradapropia.org/acero-laminado/#v=6&a-family=UPN&a-Myed=0&a-Ved=0&a-L=3&a-Lky=3&a-Lkz=3&a-Lb=3 | https://estructuras-elu.miradapropia.org/acero-laminado/#v=6&a-family=UPN&a-Myed=0&a-Ved=0&a-L=3&a-Lky=3&a-Lkz=3&a-Lb=3&a-grade=355&a-fyk=355
UPN 220 | c | 275 | 1 | 1 | 979.5 | 76.48 | 303.7 | 307.3 | 355 | 1 | 1 | 1264.5 | 98.72 | 392.1 | 323.6 | https://estructuras-elu.miradapropia.org/acero-laminado/#v=6&a-family=UPN&a-profile=220&a-Myed=0&a-Ved=0&a-L=3&a-Lky=3&a-Lkz=3&a-Lb=3 | https://estructuras-elu.miradapropia.org/acero-laminado/#v=6&a-family=UPN&a-profile=220&a-Myed=0&a-Ved=0&a-L=3&a-Lky=3&a-Lkz=3&a-Lb=3&a-grade=355&a-fyk=355
UPN 240 | c | 275 | 1 | 1 | 1107.9 | 93.76 | 349.7 | 375.5 | 355 | 1 | 1 | 1430.1 | 121.04 | 451.4 | 397.4 | https://estructuras-elu.miradapropia.org/acero-laminado/#v=6&a-family=UPN&a-profile=240&a-Myed=0&a-Ved=0&a-L=3&a-Lky=3&a-Lkz=3&a-Lb=3 | https://estructuras-elu.miradapropia.org/acero-laminado/#v=6&a-family=UPN&a-profile=240&a-Myed=0&a-Ved=0&a-L=3&a-Lky=3&a-Lkz=3&a-Lb=3&a-grade=355&a-fyk=355
UPN 260 | c | 275 | 1 | 1 | 1265 | 115.76 | 400.1 | 466 | 355 | 1 | 1 | 1633 | 149.44 | 516.5 | 496.1 | https://estructuras-elu.miradapropia.org/acero-laminado/#v=6&a-family=UPN&a-profile=260&a-Myed=0&a-Ved=0&a-L=3&a-Lky=3&a-Lkz=3&a-Lb=3 | https://estructuras-elu.miradapropia.org/acero-laminado/#v=6&a-family=UPN&a-profile=260&a-Myed=0&a-Ved=0&a-L=3&a-Lky=3&a-Lkz=3&a-Lb=3&a-grade=355&a-fyk=355
UPN 280 | c | 275 | 1 | 1 | 1398.6 | 139.33 | 433.2 | 567.2 | 355 | 1 | 1 | 1805.4 | 179.87 | 559.2 | 608.8 | https://estructuras-elu.miradapropia.org/acero-laminado/#v=6&a-family=UPN&a-profile=280&a-Myed=0&a-Ved=0&a-L=3&a-Lky=3&a-Lkz=3&a-Lb=3 | https://estructuras-elu.miradapropia.org/acero-laminado/#v=6&a-family=UPN&a-profile=280&a-Myed=0&a-Ved=0&a-L=3&a-Lky=3&a-Lkz=3&a-Lb=3&a-grade=355&a-fyk=355
UPN 300 | c | 275 | 1 | 1 | 1540 | 165.52 | 468.1 | 674.1 | 355 | 1 | 1 | 1988 | 213.68 | 604.3 | 729.1 | https://estructuras-elu.miradapropia.org/acero-laminado/#v=6&a-family=UPN&a-profile=300&a-Myed=0&a-Ved=0&a-L=3&a-Lky=3&a-Lkz=3&a-Lb=3 | https://estructuras-elu.miradapropia.org/acero-laminado/#v=6&a-family=UPN&a-profile=300&a-Myed=0&a-Ved=0&a-L=3&a-Lky=3&a-Lkz=3&a-Lb=3&a-grade=355&a-fyk=355
UPN 320 | c | 265 | 1 | 1 | 1913 | 208.47 | 674.8 | 823.1 | 345 | 1 | 1 | 2490.6 | 271.4 | 878.6 | 890.7 | https://estructuras-elu.miradapropia.org/acero-laminado/#v=6&a-family=UPN&a-profile=320&a-Myed=0&a-Ved=0&a-L=3&a-Lky=3&a-Lkz=3&a-Lb=3 | https://estructuras-elu.miradapropia.org/acero-laminado/#v=6&a-family=UPN&a-profile=320&a-Myed=0&a-Ved=0&a-L=3&a-Lky=3&a-Lkz=3&a-Lb=3&a-grade=355&a-fyk=355
UPN 350 | c | 275 | 1 | 1 | 2024.5 | 235.45 | 757.6 | 812.7 | 355 | 1 | 1 | 2613.5 | 303.95 | 977.9 | 871.6 | https://estructuras-elu.miradapropia.org/acero-laminado/#v=6&a-family=UPN&a-profile=350&a-Myed=0&a-Ved=0&a-L=3&a-Lky=3&a-Lkz=3&a-Lb=3 | https://estructuras-elu.miradapropia.org/acero-laminado/#v=6&a-family=UPN&a-profile=350&a-Myed=0&a-Ved=0&a-L=3&a-Lky=3&a-Lkz=3&a-Lb=3&a-grade=355&a-fyk=355
UPN 380 | c | 275 | 1 | 1 | 2105.7 | 265.57 | 793.6 | 866.8 | 355 | 1 | 1 | 2718.3 | 342.83 | 1024.4 | 931.7 | https://estructuras-elu.miradapropia.org/acero-laminado/#v=6&a-family=UPN&a-profile=380&a-Myed=0&a-Ved=0&a-L=3&a-Lky=3&a-Lkz=3&a-Lb=3 | https://estructuras-elu.miradapropia.org/acero-laminado/#v=6&a-family=UPN&a-profile=380&a-Myed=0&a-Ved=0&a-L=3&a-Lky=3&a-Lkz=3&a-Lb=3&a-grade=355&a-fyk=355
UPN 400 | c | 265 | 1 | 1 | 2309.3 | 312.95 | 840.2 | 1098.7 | 345 | 1 | 1 | 3006.4 | 407.43 | 1093.8 | 1203.3 | https://estructuras-elu.miradapropia.org/acero-laminado/#v=6&a-family=UPN&a-profile=400&a-Myed=0&a-Ved=0&a-L=3&a-Lky=3&a-Lkz=3&a-Lb=3 | https://estructuras-elu.miradapropia.org/acero-laminado/#v=6&a-family=UPN&a-profile=400&a-Myed=0&a-Ved=0&a-L=3&a-Lky=3&a-Lkz=3&a-Lb=3&a-grade=355&a-fyk=355

## tubo cuadrado
TUBO CUADRADO · GEOMETRÍA Y ESTÁTICA
perfil | fabricación | r_o (mm) | A (cm²) | peso (kg/m) | I (cm⁴) | W_el (cm³) | W_pl (cm³) | i (cm)
60×3 | en frío · une-en 10219-2 | 6 | 6.608 | 5.2 | 35.13 | 11.71 | 13.95 | 2.306
60×3 | en caliente · une-en 10210-2 | 4.5 | 6.743 | 5.3 | 36.21 | 12.07 | 14.33 | 2.317
70×4 | en frío · une-en 10219-2 | 8 | 10.15 | 8 | 72.12 | 20.61 | 24.76 | 2.666
70×4 | en caliente · une-en 10210-2 | 6 | 10.39 | 8.2 | 74.69 | 21.34 | 25.54 | 2.681
80×4 | en frío · une-en 10219-2 | 8 | 11.75 | 9.2 | 111 | 27.76 | 33.07 | 3.074
80×4 | en caliente · une-en 10210-2 | 6 | 11.99 | 9.4 | 114.5 | 28.61 | 33.98 | 3.09
90×5 | en frío · une-en 10219-2 | 10 | 16.36 | 12.8 | 192.9 | 42.87 | 51.41 | 3.434
90×5 | en caliente · une-en 10210-2 | 7.5 | 16.73 | 13.1 | 199.6 | 44.35 | 52.99 | 3.454
100×5 | en frío · une-en 10219-2 | 10 | 18.36 | 14.4 | 271.1 | 54.22 | 64.59 | 3.843
100×5 | en caliente · une-en 10210-2 | 7.5 | 18.73 | 14.7 | 279.4 | 55.89 | 66.36 | 3.862
120×5 | en frío · une-en 10219-2 | 10 | 22.36 | 17.6 | 485.5 | 80.91 | 95.45 | 4.66
120×5 | en caliente · une-en 10210-2 | 7.5 | 22.73 | 17.8 | 497.7 | 82.95 | 97.59 | 4.679
140×6 | en frío · une-en 10219-2 | 12 | 31.23 | 24.5 | 920.4 | 131.5 | 155.3 | 5.429
140×6 | en caliente · une-en 10210-2 | 9 | 31.77 | 24.9 | 944.3 | 134.9 | 158.9 | 5.452
150×8 | en frío · une-en 10219-2 | 20 | 43.24 | 33.9 | 1412 | 188.2 | 226 | 5.714
150×8 | en caliente · une-en 10210-2 | 12 | 44.75 | 35.1 | 1491 | 198.7 | 236.9 | 5.771
160×8 | en frío · une-en 10219-2 | 20 | 46.44 | 36.5 | 1741 | 217.7 | 260.1 | 6.123
160×8 | en caliente · une-en 10210-2 | 12 | 47.95 | 37.6 | 1831 | 228.9 | 271.8 | 6.18
180×8 | en frío · une-en 10219-2 | 20 | 52.84 | 41.5 | 2546 | 282.9 | 335.7 | 6.941
180×8 | en caliente · une-en 10210-2 | 12 | 54.35 | 42.7 | 2661 | 295.6 | 348.9 | 6.997
200×10 | en frío · une-en 10219-2 | 25 | 72.57 | 57 | 4251 | 425.1 | 508.1 | 7.654
200×10 | en caliente · une-en 10210-2 | 15 | 74.93 | 58.8 | 4471 | 447.1 | 530.9 | 7.725
250×10 | en frío · une-en 10219-2 | 25 | 92.57 | 72.7 | 8707 | 696.5 | 822 | 9.698
250×10 | en caliente · une-en 10210-2 | 15 | 94.93 | 74.5 | 9055 | 724.4 | 850.7 | 9.767
300×12 | en frío · une-en 10219-2 | 36 | 132.1 | 103.7 | 17770 | 1184 | 1402 | 11.6
300×12 | en caliente · une-en 10210-2 | 18 | 136.7 | 107.3 | 18780 | 1252 | 1470 | 11.72
TUBO CUADRADO · RESISTENCIAS DE CÁLCULO (L_K = 3 M)
perfil | fabricación | curva | S275 · f_y | S275 · clase n | S275 · clase m | S275 · N_pl,Rd (kN) | S275 · M_c,Rd (kN·m) | S275 · V_pl,Rd (kN) | S275 · N_b,Rd (kN) | S355 · f_y | S355 · clase n | S355 · clase m | S355 · N_pl,Rd (kN) | S355 · M_c,Rd (kN·m) | S355 · V_pl,Rd (kN) | S355 · N_b,Rd (kN) | calculadora S275 | calculadora S355
60×3 | en frío | c | 275 | 1 | 1 | 173.1 | 3.65 | 50 | 54.5 | 355 | 1 | 1 | 223.4 | 4.72 | 64.5 | 57.4 | https://estructuras-elu.miradapropia.org/acero-laminado/#v=6&a-family=SHS&a-profile=60x3&a-Myed=0&a-Ved=0&a-L=3&a-Lky=3&a-Lkz=3&a-Lb=3 | https://estructuras-elu.miradapropia.org/acero-laminado/#v=6&a-family=SHS&a-profile=60x3&a-Myed=0&a-Ved=0&a-L=3&a-Lky=3&a-Lkz=3&a-Lb=3&a-grade=355&a-fyk=355
60×3 | en caliente | a | 275 | 1 | 1 | 176.6 | 3.75 | 51 | 66.4 | 355 | 1 | 1 | 228 | 4.84 | 65.8 | 68.6 | https://estructuras-elu.miradapropia.org/acero-laminado/#v=6&a-family=SHS&a-profile=60x3&a-fab=caliente&a-Myed=0&a-Ved=0&a-L=3&a-Lky=3&a-Lkz=3&a-Lb=3 | https://estructuras-elu.miradapropia.org/acero-laminado/#v=6&a-family=SHS&a-profile=60x3&a-fab=caliente&a-Myed=0&a-Ved=0&a-L=3&a-Lky=3&a-Lkz=3&a-Lb=3&a-grade=355&a-fyk=355
70×4 | en frío | c | 275 | 1 | 1 | 265.8 | 6.48 | 76.7 | 103.8 | 355 | 1 | 1 | 343.2 | 8.37 | 99.1 | 111 | https://estructuras-elu.miradapropia.org/acero-laminado/#v=6&a-family=SHS&a-profile=70x4&a-Myed=0&a-Ved=0&a-L=3&a-Lky=3&a-Lkz=3&a-Lb=3 | https://estructuras-elu.miradapropia.org/acero-laminado/#v=6&a-family=SHS&a-profile=70x4&a-Myed=0&a-Ved=0&a-L=3&a-Lky=3&a-Lkz=3&a-Lb=3&a-grade=355&a-fyk=355
70×4 | en caliente | a | 275 | 1 | 1 | 272.1 | 6.69 | 78.6 | 129.7 | 355 | 1 | 1 | 351.3 | 8.63 | 101.4 | 136.2 | https://estructuras-elu.miradapropia.org/acero-laminado/#v=6&a-family=SHS&a-profile=70x4&a-fab=caliente&a-Myed=0&a-Ved=0&a-L=3&a-Lky=3&a-Lkz=3&a-Lb=3 | https://estructuras-elu.miradapropia.org/acero-laminado/#v=6&a-family=SHS&a-profile=70x4&a-fab=caliente&a-Myed=0&a-Ved=0&a-L=3&a-Lky=3&a-Lkz=3&a-Lb=3&a-grade=355&a-fyk=355
80×4 | en frío | c | 275 | 1 | 1 | 307.7 | 8.66 | 88.8 | 145.1 | 355 | 1 | 1 | 397.3 | 11.18 | 114.7 | 158.3 | https://estructuras-elu.miradapropia.org/acero-laminado/#v=6&a-family=SHS&a-profile=80x4&a-Myed=0&a-Ved=0&a-L=3&a-Lky=3&a-Lkz=3&a-Lb=3 | https://estructuras-elu.miradapropia.org/acero-laminado/#v=6&a-family=SHS&a-profile=80x4&a-Myed=0&a-Ved=0&a-L=3&a-Lky=3&a-Lkz=3&a-Lb=3&a-grade=355&a-fyk=355
80×4 | en caliente | a | 275 | 1 | 1 | 314 | 8.9 | 90.7 | 183.2 | 355 | 1 | 1 | 405.4 | 11.49 | 117 | 197.4 | https://estructuras-elu.miradapropia.org/acero-laminado/#v=6&a-family=SHS&a-profile=80x4&a-fab=caliente&a-Myed=0&a-Ved=0&a-L=3&a-Lky=3&a-Lkz=3&a-Lb=3 | https://estructuras-elu.miradapropia.org/acero-laminado/#v=6&a-family=SHS&a-profile=80x4&a-fab=caliente&a-Myed=0&a-Ved=0&a-L=3&a-Lky=3&a-Lkz=3&a-Lb=3&a-grade=355&a-fyk=355
90×5 | en frío | c | 275 | 1 | 1 | 428.5 | 13.46 | 123.7 | 229.8 | 355 | 1 | 1 | 553.1 | 17.38 | 159.7 | 255.3 | https://estructuras-elu.miradapropia.org/acero-laminado/#v=6&a-family=SHS&a-profile=90x5&a-Myed=0&a-Ved=0&a-L=3&a-Lky=3&a-Lkz=3&a-Lb=3 | https://estructuras-elu.miradapropia.org/acero-laminado/#v=6&a-family=SHS&a-profile=90x5&a-Myed=0&a-Ved=0&a-L=3&a-Lky=3&a-Lkz=3&a-Lb=3&a-grade=355&a-fyk=355
90×5 | en caliente | a | 275 | 1 | 1 | 438.2 | 13.88 | 126.5 | 291.5 | 355 | 1 | 1 | 565.6 | 17.92 | 163.3 | 323 | https://estructuras-elu.miradapropia.org/acero-laminado/#v=6&a-family=SHS&a-profile=90x5&a-fab=caliente&a-Myed=0&a-Ved=0&a-L=3&a-Lky=3&a-Lkz=3&a-Lb=3 | https://estructuras-elu.miradapropia.org/acero-laminado/#v=6&a-family=SHS&a-profile=90x5&a-fab=caliente&a-Myed=0&a-Ved=0&a-L=3&a-Lky=3&a-Lkz=3&a-Lb=3&a-grade=355&a-fyk=355
100×5 | en frío | c | 275 | 1 | 1 | 480.9 | 16.92 | 138.8 | 288.6 | 355 | 1 | 1 | 620.7 | 21.84 | 179.2 | 327.4 | https://estructuras-elu.miradapropia.org/acero-laminado/#v=6&a-family=SHS&a-profile=100x5&a-Myed=0&a-Ved=0&a-L=3&a-Lky=3&a-Lkz=3&a-Lb=3 | https://estructuras-elu.miradapropia.org/acero-laminado/#v=6&a-family=SHS&a-profile=100x5&a-Myed=0&a-Ved=0&a-L=3&a-Lky=3&a-Lkz=3&a-Lb=3&a-grade=355&a-fyk=355
100×5 | en caliente | a | 275 | 1 | 1 | 490.5 | 17.38 | 141.6 | 361.7 | 355 | 1 | 1 | 633.3 | 22.44 | 182.8 | 414.1 | https://estructuras-elu.miradapropia.org/acero-laminado/#v=6&a-family=SHS&a-profile=100x5&a-fab=caliente&a-Myed=0&a-Ved=0&a-L=3&a-Lky=3&a-Lkz=3&a-Lb=3 | https://estructuras-elu.miradapropia.org/acero-laminado/#v=6&a-family=SHS&a-profile=100x5&a-fab=caliente&a-Myed=0&a-Ved=0&a-L=3&a-Lky=3&a-Lkz=3&a-Lb=3&a-grade=355&a-fyk=355
120×5 | en frío | c | 275 | 1 | 1 | 585.6 | 25 | 169.1 | 409.2 | 355 | 1 | 1 | 756 | 32.27 | 218.2 | 480.4 | https://estructuras-elu.miradapropia.org/acero-laminado/#v=6&a-family=SHS&a-Myed=0&a-Ved=0&a-L=3&a-Lky=3&a-Lkz=3&a-Lb=3 | https://estructuras-elu.miradapropia.org/acero-laminado/#v=6&a-family=SHS&a-Myed=0&a-Ved=0&a-L=3&a-Lky=3&a-Lkz=3&a-Lb=3&a-grade=355&a-fyk=355
120×5 | en caliente | a | 275 | 1 | 1 | 595.3 | 25.56 | 171.9 | 493.4 | 355 | 1 | 1 | 768.5 | 32.99 | 221.8 | 593.7 | https://estructuras-elu.miradapropia.org/acero-laminado/#v=6&a-family=SHS&a-fab=caliente&a-Myed=0&a-Ved=0&a-L=3&a-Lky=3&a-Lkz=3&a-Lb=3 | https://estructuras-elu.miradapropia.org/acero-laminado/#v=6&a-family=SHS&a-fab=caliente&a-Myed=0&a-Ved=0&a-L=3&a-Lky=3&a-Lkz=3&a-Lb=3&a-grade=355&a-fyk=355
140×6 | en frío | c | 275 | 1 | 1 | 817.9 | 40.67 | 236.1 | 624.5 | 355 | 1 | 1 | 1055.9 | 52.51 | 304.8 | 749.9 | https://estructuras-elu.miradapropia.org/acero-laminado/#v=6&a-family=SHS&a-profile=140x6&a-Myed=0&a-Ved=0&a-L=3&a-Lky=3&a-Lkz=3&a-Lb=3 | https://estructuras-elu.miradapropia.org/acero-laminado/#v=6&a-family=SHS&a-profile=140x6&a-Myed=0&a-Ved=0&a-L=3&a-Lky=3&a-Lkz=3&a-Lb=3&a-grade=355&a-fyk=355
140×6 | en caliente | a | 275 | 1 | 1 | 832.1 | 41.62 | 240.2 | 729.4 | 355 | 1 | 1 | 1074.1 | 53.72 | 310.1 | 900.2 | https://estructuras-elu.miradapropia.org/acero-laminado/#v=6&a-family=SHS&a-profile=140x6&a-fab=caliente&a-Myed=0&a-Ved=0&a-L=3&a-Lky=3&a-Lkz=3&a-Lb=3 | https://estructuras-elu.miradapropia.org/acero-laminado/#v=6&a-family=SHS&a-profile=140x6&a-fab=caliente&a-Myed=0&a-Ved=0&a-L=3&a-Lky=3&a-Lkz=3&a-Lb=3&a-grade=355&a-fyk=355
150×8 | en frío | c | 275 | 1 | 1 | 1132.5 | 59.19 | 326.9 | 886.2 | 355 | 1 | 1 | 1461.9 | 76.41 | 422 | 1071 | https://estructuras-elu.miradapropia.org/acero-laminado/#v=6&a-family=SHS&a-profile=150x8&a-Myed=0&a-Ved=0&a-L=3&a-Lky=3&a-Lkz=3&a-Lb=3 | https://estructuras-elu.miradapropia.org/acero-laminado/#v=6&a-family=SHS&a-profile=150x8&a-Myed=0&a-Ved=0&a-L=3&a-Lky=3&a-Lkz=3&a-Lb=3&a-grade=355&a-fyk=355
150×8 | en caliente | a | 275 | 1 | 1 | 1172 | 62.05 | 338.3 | 1043.6 | 355 | 1 | 1 | 1513 | 80.09 | 436.8 | 1296.2 | https://estructuras-elu.miradapropia.org/acero-laminado/#v=6&a-family=SHS&a-profile=150x8&a-fab=caliente&a-Myed=0&a-Ved=0&a-L=3&a-Lky=3&a-Lkz=3&a-Lb=3 | https://estructuras-elu.miradapropia.org/acero-laminado/#v=6&a-family=SHS&a-profile=150x8&a-fab=caliente&a-Myed=0&a-Ved=0&a-L=3&a-Lky=3&a-Lkz=3&a-Lb=3&a-grade=355&a-fyk=355
160×8 | en frío | c | 275 | 1 | 1 | 1216.3 | 68.12 | 351.1 | 980.6 | 355 | 1 | 1 | 1570.1 | 87.94 | 453.3 | 1194.3 | https://estructuras-elu.miradapropia.org/acero-laminado/#v=6&a-family=SHS&a-profile=160x8&a-Myed=0&a-Ved=0&a-L=3&a-Lky=3&a-Lkz=3&a-Lb=3 | https://estructuras-elu.miradapropia.org/acero-laminado/#v=6&a-family=SHS&a-profile=160x8&a-Myed=0&a-Ved=0&a-L=3&a-Lky=3&a-Lkz=3&a-Lb=3&a-grade=355&a-fyk=355
160×8 | en caliente | a | 275 | 1 | 1 | 1255.8 | 71.19 | 362.5 | 1136.3 | 355 | 1 | 1 | 1621.2 | 91.89 | 468 | 1420.2 | https://estructuras-elu.miradapropia.org/acero-laminado/#v=6&a-family=SHS&a-profile=160x8&a-fab=caliente&a-Myed=0&a-Ved=0&a-L=3&a-Lky=3&a-Lkz=3&a-Lb=3 | https://estructuras-elu.miradapropia.org/acero-laminado/#v=6&a-family=SHS&a-profile=160x8&a-fab=caliente&a-Myed=0&a-Ved=0&a-L=3&a-Lky=3&a-Lkz=3&a-Lb=3&a-grade=355&a-fyk=355
180×8 | en frío | c | 275 | 1 | 1 | 1383.9 | 87.92 | 399.5 | 1168.2 | 355 | 1 | 1 | 1786.5 | 113.5 | 515.7 | 1439 | https://estructuras-elu.miradapropia.org/acero-laminado/#v=6&a-family=SHS&a-profile=180x8&a-Myed=0&a-Ved=0&a-L=3&a-Lky=3&a-Lkz=3&a-Lb=3 | https://estructuras-elu.miradapropia.org/acero-laminado/#v=6&a-family=SHS&a-profile=180x8&a-Myed=0&a-Ved=0&a-L=3&a-Lky=3&a-Lkz=3&a-Lb=3&a-grade=355&a-fyk=355
180×8 | en caliente | a | 275 | 1 | 1 | 1423.5 | 91.38 | 410.9 | 1318.3 | 355 | 1 | 1 | 1837.5 | 117.96 | 530.5 | 1661.4 | https://estructuras-elu.miradapropia.org/acero-laminado/#v=6&a-family=SHS&a-profile=180x8&a-fab=caliente&a-Myed=0&a-Ved=0&a-L=3&a-Lky=3&a-Lkz=3&a-Lb=3 | https://estructuras-elu.miradapropia.org/acero-laminado/#v=6&a-family=SHS&a-profile=180x8&a-fab=caliente&a-Myed=0&a-Ved=0&a-L=3&a-Lky=3&a-Lkz=3&a-Lb=3&a-grade=355&a-fyk=355
200×10 | en frío | c | 275 | 1 | 1 | 1900.6 | 133.07 | 548.7 | 1653 | 355 | 1 | 1 | 2453.6 | 171.79 | 708.3 | 2050.4 | https://estructuras-elu.miradapropia.org/acero-laminado/#v=6&a-family=SHS&a-profile=200x10&a-Myed=0&a-Ved=0&a-L=3&a-Lky=3&a-Lkz=3&a-Lb=3 | https://estructuras-elu.miradapropia.org/acero-laminado/#v=6&a-family=SHS&a-profile=200x10&a-Myed=0&a-Ved=0&a-L=3&a-Lky=3&a-Lkz=3&a-Lb=3&a-grade=355&a-fyk=355
200×10 | en caliente | a | 275 | 1 | 1 | 1962.5 | 139.05 | 566.5 | 1844.4 | 355 | 1 | 1 | 2533.3 | 179.49 | 731.3 | 2334.9 | https://estructuras-elu.miradapropia.org/acero-laminado/#v=6&a-family=SHS&a-profile=200x10&a-fab=caliente&a-Myed=0&a-Ved=0&a-L=3&a-Lky=3&a-Lkz=3&a-Lb=3 | https://estructuras-elu.miradapropia.org/acero-laminado/#v=6&a-family=SHS&a-profile=200x10&a-fab=caliente&a-Myed=0&a-Ved=0&a-L=3&a-Lky=3&a-Lkz=3&a-Lb=3&a-grade=355&a-fyk=355
250×10 | en frío | c | 275 | 1 | 1 | 2424.5 | 215.29 | 699.9 | 2230.9 | 355 | 1 | 1 | 3129.7 | 277.91 | 903.5 | 2800.3 | https://estructuras-elu.miradapropia.org/acero-laminado/#v=6&a-family=SHS&a-profile=250x10&a-Myed=0&a-Ved=0&a-L=3&a-Lky=3&a-Lkz=3&a-Lb=3 | https://estructuras-elu.miradapropia.org/acero-laminado/#v=6&a-family=SHS&a-profile=250x10&a-Myed=0&a-Ved=0&a-L=3&a-Lky=3&a-Lkz=3&a-Lb=3&a-grade=355&a-fyk=355
250×10 | en caliente | a | 275 | 1 | 1 | 2486.3 | 222.8 | 717.7 | 2398.1 | 355 | 1 | 1 | 3209.5 | 287.62 | 926.5 | 3056.3 | https://estructuras-elu.miradapropia.org/acero-laminado/#v=6&a-family=SHS&a-profile=250x10&a-fab=caliente&a-Myed=0&a-Ved=0&a-L=3&a-Lky=3&a-Lkz=3&a-Lb=3 | https://estructuras-elu.miradapropia.org/acero-laminado/#v=6&a-family=SHS&a-profile=250x10&a-fab=caliente&a-Myed=0&a-Ved=0&a-L=3&a-Lky=3&a-Lkz=3&a-Lb=3&a-grade=355&a-fyk=355
300×12 | en frío | c | 275 | 1 | 1 | 3459.8 | 367.19 | 998.7 | 3287.5 | 355 | 1 | 1 | 4466.2 | 474.01 | 1289.3 | 4150.9 | https://estructuras-elu.miradapropia.org/acero-laminado/#v=6&a-family=SHS&a-profile=300x12&a-Myed=0&a-Ved=0&a-L=3&a-Lky=3&a-Lkz=3&a-Lb=3 | https://estructuras-elu.miradapropia.org/acero-laminado/#v=6&a-family=SHS&a-profile=300x12&a-Myed=0&a-Ved=0&a-L=3&a-Lky=3&a-Lkz=3&a-Lb=3&a-grade=355&a-fyk=355
300×12 | en caliente | a | 275 | 1 | 1 | 3580.2 | 385 | 1033.5 | 3503.9 | 355 | 1 | 1 | 4621.8 | 497 | 1334.2 | 4479.2 | https://estructuras-elu.miradapropia.org/acero-laminado/#v=6&a-family=SHS&a-profile=300x12&a-fab=caliente&a-Myed=0&a-Ved=0&a-L=3&a-Lky=3&a-Lkz=3&a-Lb=3 | https://estructuras-elu.miradapropia.org/acero-laminado/#v=6&a-family=SHS&a-profile=300x12&a-fab=caliente&a-Myed=0&a-Ved=0&a-L=3&a-Lky=3&a-Lkz=3&a-Lb=3&a-grade=355&a-fyk=355

## tubo circular
TUBO CIRCULAR · GEOMETRÍA Y ESTÁTICA
perfil | d (mm) | t (mm) | A (cm²) | peso (kg/m) | I (cm⁴) | W_el (cm³) | W_pl (cm³) | i (cm)
ø 60,3×3,2 | 60.3 | 3.2 | 5.74 | 4.5 | 23.5 | 7.78 | 10.4 | 2.02
ø 76,1×4 | 76.1 | 4 | 9.06 | 7.1 | 59.1 | 15.5 | 20.8 | 2.55
ø 88,9×4 | 88.9 | 4 | 10.7 | 8.4 | 96.3 | 21.7 | 28.9 | 3
ø 101,6×5 | 101.6 | 5 | 15.2 | 11.9 | 177 | 34.9 | 46.8 | 3.42
ø 114,3×5 | 114.3 | 5 | 17.2 | 13.5 | 257 | 45 | 60 | 3.87
ø 139,7×6 | 139.7 | 6 | 25.2 | 19.8 | 564 | 80.8 | 107 | 4.73
ø 168,3×6,3 | 168.3 | 6.3 | 32.1 | 25.2 | 1053 | 125 | 165 | 5.73
ø 193,7×8 | 193.7 | 8 | 46.7 | 36.7 | 2016 | 208 | 276 | 6.57
ø 219,1×10 | 219.1 | 10 | 65.7 | 51.6 | 3598 | 329 | 438 | 7.4
ø 273×10 | 273 | 10 | 82.6 | 64.8 | 7154 | 524 | 692 | 9.31
TUBO CIRCULAR · RESISTENCIAS DE CÁLCULO (L_K = 3 M)
perfil | fabricación | curva | S275 · f_y | S275 · clase n | S275 · clase m | S275 · N_pl,Rd (kN) | S275 · M_c,Rd (kN·m) | S275 · V_pl,Rd (kN) | S275 · N_b,Rd (kN) | S355 · f_y | S355 · clase n | S355 · clase m | S355 · N_pl,Rd (kN) | S355 · M_c,Rd (kN·m) | S355 · V_pl,Rd (kN) | S355 · N_b,Rd (kN) | calculadora S275 | calculadora S355
ø 60,3×3,2 | en frío | c | 275 | 1 | 1 | 150.3 | 2.72 | 55.3 | 38.3 | 355 | 1 | 1 | 194.1 | 3.52 | 71.3 | 40 | https://estructuras-elu.miradapropia.org/acero-laminado/#v=6&a-family=CHS&a-profile=60.3x3.2&a-Myed=0&a-Ved=0&a-L=3&a-Lky=3&a-Lkz=3&a-Lb=3 | https://estructuras-elu.miradapropia.org/acero-laminado/#v=6&a-family=CHS&a-profile=60.3x3.2&a-Myed=0&a-Ved=0&a-L=3&a-Lky=3&a-Lkz=3&a-Lb=3&a-grade=355&a-fyk=355
ø 60,3×3,2 | en caliente | a | 275 | 1 | 1 | 150.3 | 2.72 | 55.3 | 44.5 | 355 | 1 | 1 | 194.1 | 3.52 | 71.3 | 45.6 | https://estructuras-elu.miradapropia.org/acero-laminado/#v=6&a-family=CHS&a-profile=60.3x3.2&a-fab=caliente&a-Myed=0&a-Ved=0&a-L=3&a-Lky=3&a-Lkz=3&a-Lb=3 | https://estructuras-elu.miradapropia.org/acero-laminado/#v=6&a-family=CHS&a-profile=60.3x3.2&a-fab=caliente&a-Myed=0&a-Ved=0&a-L=3&a-Lky=3&a-Lkz=3&a-Lb=3&a-grade=355&a-fyk=355
ø 76,1×4 | en frío | c | 275 | 1 | 1 | 237.3 | 5.45 | 87.2 | 86.9 | 355 | 1 | 1 | 306.3 | 7.03 | 112.6 | 92.5 | https://estructuras-elu.miradapropia.org/acero-laminado/#v=6&a-family=CHS&a-profile=76.1x4&a-Myed=0&a-Ved=0&a-L=3&a-Lky=3&a-Lkz=3&a-Lb=3 | https://estructuras-elu.miradapropia.org/acero-laminado/#v=6&a-family=CHS&a-profile=76.1x4&a-Myed=0&a-Ved=0&a-L=3&a-Lky=3&a-Lkz=3&a-Lb=3&a-grade=355&a-fyk=355
ø 76,1×4 | en caliente | a | 275 | 1 | 1 | 237.3 | 5.45 | 87.2 | 104.5 | 355 | 1 | 1 | 306.3 | 7.03 | 112.6 | 109.1 | https://estructuras-elu.miradapropia.org/acero-laminado/#v=6&a-family=CHS&a-profile=76.1x4&a-fab=caliente&a-Myed=0&a-Ved=0&a-L=3&a-Lky=3&a-Lkz=3&a-Lb=3 | https://estructuras-elu.miradapropia.org/acero-laminado/#v=6&a-family=CHS&a-profile=76.1x4&a-fab=caliente&a-Myed=0&a-Ved=0&a-L=3&a-Lky=3&a-Lkz=3&a-Lb=3&a-grade=355&a-fyk=355
ø 88,9×4 | en frío | c | 275 | 1 | 1 | 280.2 | 7.57 | 103 | 128.2 | 355 | 1 | 1 | 361.8 | 9.77 | 133 | 139.3 | https://estructuras-elu.miradapropia.org/acero-laminado/#v=6&a-family=CHS&a-profile=88.9x4&a-Myed=0&a-Ved=0&a-L=3&a-Lky=3&a-Lkz=3&a-Lb=3 | https://estructuras-elu.miradapropia.org/acero-laminado/#v=6&a-family=CHS&a-profile=88.9x4&a-Myed=0&a-Ved=0&a-L=3&a-Lky=3&a-Lkz=3&a-Lb=3&a-grade=355&a-fyk=355
ø 88,9×4 | en caliente | a | 275 | 1 | 1 | 280.2 | 7.57 | 103 | 157.2 | 355 | 1 | 1 | 361.8 | 9.77 | 133 | 168.4 | https://estructuras-elu.miradapropia.org/acero-laminado/#v=6&a-family=CHS&a-profile=88.9x4&a-fab=caliente&a-Myed=0&a-Ved=0&a-L=3&a-Lky=3&a-Lkz=3&a-Lb=3 | https://estructuras-elu.miradapropia.org/acero-laminado/#v=6&a-family=CHS&a-profile=88.9x4&a-fab=caliente&a-Myed=0&a-Ved=0&a-L=3&a-Lky=3&a-Lkz=3&a-Lb=3&a-grade=355&a-fyk=355
ø 101,6×5 | en frío | c | 275 | 1 | 1 | 398.1 | 12.26 | 146.3 | 212.5 | 355 | 1 | 1 | 513.9 | 15.82 | 188.9 | 236 | https://estructuras-elu.miradapropia.org/acero-laminado/#v=6&a-family=CHS&a-profile=101.6x5&a-Myed=0&a-Ved=0&a-L=3&a-Lky=3&a-Lkz=3&a-Lb=3 | https://estructuras-elu.miradapropia.org/acero-laminado/#v=6&a-family=CHS&a-profile=101.6x5&a-Myed=0&a-Ved=0&a-L=3&a-Lky=3&a-Lkz=3&a-Lb=3&a-grade=355&a-fyk=355
ø 101,6×5 | en caliente | a | 275 | 1 | 1 | 398.1 | 12.26 | 146.3 | 262 | 355 | 1 | 1 | 513.9 | 15.82 | 188.9 | 289.6 | https://estructuras-elu.miradapropia.org/acero-laminado/#v=6&a-family=CHS&a-profile=101.6x5&a-fab=caliente&a-Myed=0&a-Ved=0&a-L=3&a-Lky=3&a-Lkz=3&a-Lb=3 | https://estructuras-elu.miradapropia.org/acero-laminado/#v=6&a-family=CHS&a-profile=101.6x5&a-fab=caliente&a-Myed=0&a-Ved=0&a-L=3&a-Lky=3&a-Lkz=3&a-Lb=3&a-grade=355&a-fyk=355
ø 114,3×5 | en frío | c | 275 | 1 | 1 | 450.5 | 15.71 | 165.6 | 272.1 | 355 | 1 | 1 | 581.5 | 20.29 | 213.7 | 309.1 | https://estructuras-elu.miradapropia.org/acero-laminado/#v=6&a-family=CHS&a-Myed=0&a-Ved=0&a-L=3&a-Lky=3&a-Lkz=3&a-Lb=3 | https://estructuras-elu.miradapropia.org/acero-laminado/#v=6&a-family=CHS&a-Myed=0&a-Ved=0&a-L=3&a-Lky=3&a-Lkz=3&a-Lb=3&a-grade=355&a-fyk=355
ø 114,3×5 | en caliente | a | 275 | 1 | 1 | 450.5 | 15.71 | 165.6 | 332.7 | 355 | 1 | 1 | 581.5 | 20.29 | 213.7 | 381.1 | https://estructuras-elu.miradapropia.org/acero-laminado/#v=6&a-family=CHS&a-fab=caliente&a-Myed=0&a-Ved=0&a-L=3&a-Lky=3&a-Lkz=3&a-Lb=3 | https://estructuras-elu.miradapropia.org/acero-laminado/#v=6&a-family=CHS&a-fab=caliente&a-Myed=0&a-Ved=0&a-L=3&a-Lky=3&a-Lkz=3&a-Lb=3&a-grade=355&a-fyk=355
ø 139,7×6 | en frío | c | 275 | 1 | 1 | 660 | 28.02 | 242.6 | 465.7 | 355 | 1 | 1 | 852 | 36.18 | 313.2 | 548 | https://estructuras-elu.miradapropia.org/acero-laminado/#v=6&a-family=CHS&a-profile=139.7x6&a-Myed=0&a-Ved=0&a-L=3&a-Lky=3&a-Lkz=3&a-Lb=3 | https://estructuras-elu.miradapropia.org/acero-laminado/#v=6&a-family=CHS&a-profile=139.7x6&a-Myed=0&a-Ved=0&a-L=3&a-Lky=3&a-Lkz=3&a-Lb=3&a-grade=355&a-fyk=355
ø 139,7×6 | en caliente | a | 275 | 1 | 1 | 660 | 28.02 | 242.6 | 549.7 | 355 | 1 | 1 | 852 | 36.18 | 313.2 | 662.9 | https://estructuras-elu.miradapropia.org/acero-laminado/#v=6&a-family=CHS&a-profile=139.7x6&a-fab=caliente&a-Myed=0&a-Ved=0&a-L=3&a-Lky=3&a-Lkz=3&a-Lb=3 | https://estructuras-elu.miradapropia.org/acero-laminado/#v=6&a-family=CHS&a-profile=139.7x6&a-fab=caliente&a-Myed=0&a-Ved=0&a-L=3&a-Lky=3&a-Lkz=3&a-Lb=3&a-grade=355&a-fyk=355
ø 168,3×6,3 | en frío | c | 275 | 1 | 1 | 840.7 | 43.21 | 309 | 658.7 | 355 | 1 | 1 | 1085.3 | 55.79 | 398.9 | 796.3 | https://estructuras-elu.miradapropia.org/acero-laminado/#v=6&a-family=CHS&a-profile=168.3x6.3&a-Myed=0&a-Ved=0&a-L=3&a-Lky=3&a-Lkz=3&a-Lb=3 | https://estructuras-elu.miradapropia.org/acero-laminado/#v=6&a-family=CHS&a-profile=168.3x6.3&a-Myed=0&a-Ved=0&a-L=3&a-Lky=3&a-Lkz=3&a-Lb=3&a-grade=355&a-fyk=355
ø 168,3×6,3 | en caliente | a | 275 | 1 | 1 | 840.7 | 43.21 | 309 | 747.2 | 355 | 1 | 1 | 1085.3 | 55.79 | 398.9 | 927.4 | https://estructuras-elu.miradapropia.org/acero-laminado/#v=6&a-family=CHS&a-profile=168.3x6.3&a-fab=caliente&a-Myed=0&a-Ved=0&a-L=3&a-Lky=3&a-Lkz=3&a-Lb=3 | https://estructuras-elu.miradapropia.org/acero-laminado/#v=6&a-family=CHS&a-profile=168.3x6.3&a-fab=caliente&a-Myed=0&a-Ved=0&a-L=3&a-Lky=3&a-Lkz=3&a-Lb=3&a-grade=355&a-fyk=355
ø 193,7×8 | en frío | c | 275 | 1 | 1 | 1223.1 | 72.29 | 449.6 | 1013.1 | 355 | 1 | 1 | 1578.9 | 93.31 | 580.3 | 1242.2 | https://estructuras-elu.miradapropia.org/acero-laminado/#v=6&a-family=CHS&a-profile=193.7x8&a-Myed=0&a-Ved=0&a-L=3&a-Lky=3&a-Lkz=3&a-Lb=3 | https://estructuras-elu.miradapropia.org/acero-laminado/#v=6&a-family=CHS&a-profile=193.7x8&a-Myed=0&a-Ved=0&a-L=3&a-Lky=3&a-Lkz=3&a-Lb=3&a-grade=355&a-fyk=355
ø 193,7×8 | en caliente | a | 275 | 1 | 1 | 1223.1 | 72.29 | 449.6 | 1120.3 | 355 | 1 | 1 | 1578.9 | 93.31 | 580.3 | 1406.6 | https://estructuras-elu.miradapropia.org/acero-laminado/#v=6&a-family=CHS&a-profile=193.7x8&a-fab=caliente&a-Myed=0&a-Ved=0&a-L=3&a-Lky=3&a-Lkz=3&a-Lb=3 | https://estructuras-elu.miradapropia.org/acero-laminado/#v=6&a-family=CHS&a-profile=193.7x8&a-fab=caliente&a-Myed=0&a-Ved=0&a-L=3&a-Lky=3&a-Lkz=3&a-Lb=3&a-grade=355&a-fyk=355
ø 219,1×10 | en frío | c | 275 | 1 | 1 | 1720.7 | 114.71 | 632.5 | 1481.9 | 355 | 1 | 1 | 2221.3 | 148.09 | 816.4 | 1834.1 | https://estructuras-elu.miradapropia.org/acero-laminado/#v=6&a-family=CHS&a-profile=219.1x10&a-Myed=0&a-Ved=0&a-L=3&a-Lky=3&a-Lkz=3&a-Lb=3 | https://estructuras-elu.miradapropia.org/acero-laminado/#v=6&a-family=CHS&a-profile=219.1x10&a-Myed=0&a-Ved=0&a-L=3&a-Lky=3&a-Lkz=3&a-Lb=3&a-grade=355&a-fyk=355
ø 219,1×10 | en caliente | a | 275 | 1 | 1 | 1720.7 | 114.71 | 632.5 | 1607.5 | 355 | 1 | 1 | 2221.3 | 148.09 | 816.4 | 2031.3 | https://estructuras-elu.miradapropia.org/acero-laminado/#v=6&a-family=CHS&a-profile=219.1x10&a-fab=caliente&a-Myed=0&a-Ved=0&a-L=3&a-Lky=3&a-Lkz=3&a-Lb=3 | https://estructuras-elu.miradapropia.org/acero-laminado/#v=6&a-family=CHS&a-profile=219.1x10&a-fab=caliente&a-Myed=0&a-Ved=0&a-L=3&a-Lky=3&a-Lkz=3&a-Lb=3&a-grade=355&a-fyk=355
ø 273×10 | en frío | c | 275 | 1 | 1 | 2163.3 | 181.24 | 795.1 | 1973.9 | 355 | 1 | 1 | 2792.7 | 233.96 | 1026.5 | 2473.6 | https://estructuras-elu.miradapropia.org/acero-laminado/#v=6&a-family=CHS&a-profile=273x10&a-Myed=0&a-Ved=0&a-L=3&a-Lky=3&a-Lkz=3&a-Lb=3 | https://estructuras-elu.miradapropia.org/acero-laminado/#v=6&a-family=CHS&a-profile=273x10&a-Myed=0&a-Ved=0&a-L=3&a-Lky=3&a-Lkz=3&a-Lb=3&a-grade=355&a-fyk=355
ø 273×10 | en caliente | a | 275 | 1 | 1 | 2163.3 | 181.24 | 795.1 | 2077.2 | 355 | 1 | 1 | 2792.7 | 233.96 | 1026.5 | 2644.5 | https://estructuras-elu.miradapropia.org/acero-laminado/#v=6&a-family=CHS&a-profile=273x10&a-fab=caliente&a-Myed=0&a-Ved=0&a-L=3&a-Lky=3&a-Lkz=3&a-Lb=3 | https://estructuras-elu.miradapropia.org/acero-laminado/#v=6&a-family=CHS&a-profile=273x10&a-fab=caliente&a-Myed=0&a-Ved=0&a-L=3&a-Lky=3&a-Lkz=3&a-Lb=3&a-grade=355&a-fyk=355